## Unit
18650INR2600-3C循环数据.xls
设备 |  | 8 | 2 | 2
起始检测时间 |  |  |  | 结束检测时间
Nda文件路径 |  | C:\Users\coocaa\Desktop\2600-3C.nda
单位方案清单
电流 | 电压 | 容量 | 比容量 | 能量 | 比能量 | 交流内阻 | 温度 | 记录时间 | 气压
mA | V | mAh | mAh/g | mWh | mWh/g | Ω | °C | 自动 | Pa

## test
测试信息
起始工步 |  | 0 | 上限电压 |  | 0.000(V) | 电池批号 |  | -
循环总数 |  | 474 | 下限电压 |  | - | 创建者 |  | -
记录条件 |  | 10000.0ms/0.0000V/0.0mA | 上限电流 |  | 0.0(mA) | 备注
电压量程 |  | 5V | 下限电流 |  | - | - |  | -
电流量程 |  | +10000/-10000mA | 启动时间 |  |  | 电池条码
工步方案
工步号 | 工步名称 | 时间(h:min:s.ms) | 电压(V) | 倍率C | 电流(mA) | 截止倍率C | 截止电流(mA) | 能量(mWh) | △V(V) | 功率(mW) | 负载(Ω) | 容量(mAh) | 记录条件 | 辅助通道记录条件 | Max Vi(V) | Min Vi(V) | Max Ti(°C) | Min Ti(°C) | 记录条件1 | 记录条件2
1 | 恒流恒压充电 |  | 4.1850 |  | 2000.0 |  | 52.0 | [5 empty] | 10000.0ms/0.0000V/0.0mA
2 | 搁置 | 0:05:00.000 | [10 empty] | 10000.0ms/0.0000V/0.0mA
3 | 恒流放电 |  | 2.7500 |  | 2600.0 | [7 empty] | 10000.0ms/0.0000V/0.0mA
4 | 搁置 | 0:05:00.000 | [10 empty] | 10000.0ms/0.0000V/0.0mA
5 | 恒流恒压充电 |  | 4.1850 |  | 2000.0 |  | 52.0 | [5 empty] | 10000.0ms/0.0000V/0.0mA
6 | 搁置 | 0:05:00.000 | [10 empty] | 10000.0ms/0.0000V/0.0mA
7 | 恒流放电 |  | 2.7500 |  | 7800.0 | [7 empty] | 10000.0ms/0.0000V/0.0mA
8 | 搁置 | 0:05:00.000 | [10 empty] | 10000.0ms/0.0000V/0.0mA
9 | 循环 | 起始工步: 5 | 循环次数: 500
10 | 结束

## step
Step
循环序号 | 工步序号 | 工步名称 | 工步时间(h:min:s.ms) | 容量(mAh) | 起始电压(V) | 终止电压(V) | 充电中值电压(V) | 放电中值电压(V)
1 | 1 | 恒流恒压充电 | 1:49 | 2594.7 | 3.43 | 4.1843 | 3.8674 | 0
1 | 3 | 恒流放电 | 1:01 | 2631.1 | 4.1114 | 2.7458 | 0 | 3.6232
2 | 5 | 恒流恒压充电 | 1:48 | 2600.4 | 3.3742 | 4.1843 | 3.8622 | 0
2 | 7 | 恒流放电 | 0:20 | 2623.2 | 3.9818 | 2.739 | 0 | 3.4514
3 | 9 | 恒流恒压充电 | 1:48 | 2614.4 | 3.3444 | 4.1843 | 3.8563 | 0
3 | 11 | 恒流放电 | 0:20 | 2603.7 | 3.9747 | 2.7464 | 0 | 3.4536
4 | 13 | 恒流恒压充电 | 1:46 | 2595.1 | 3.3618 | 4.1843 | 3.8594 | 0
4 | 15 | 恒流放电 | 0:20 | 2610.2 | 3.9787 | 2.7424 | 0 | 3.4526
5 | 17 | 恒流恒压充电 | 1:45 | 2600.5 | 3.3503 | 4.1843 | 3.8581 | 0
5 | 19 | 恒流放电 | 0:20 | 2612.4 | 3.9825 | 2.738 | 0 | 3.4551
6 | 21 | 恒流恒压充电 | 1:45 | 2599.8 | 3.3451 | 4.1843 | 3.8581 | 0
6 | 23 | 恒流放电 | 0:20 | 2605.9 | 3.9812 | 2.748 | 0 | 3.4536
7 | 25 | 恒流恒压充电 | 1:45 | 2594.8 | 3.3472 | 4.1843 | 3.8575 | 0
7 | 27 | 恒流放电 | 0:20 | 2605.9 | 3.9806 | 2.7424 | 0 | 3.452
8 | 29 | 恒流恒压充电 | 1:44 | 2595.2 | 3.3432 | 4.1843 | 3.8575 | 0
8 | 31 | 恒流放电 | 0:20 | 2601.6 | 3.9806 | 2.743 | 0 | 3.4495
9 | 33 | 恒流恒压充电 | 1:44 | 2591.7 | 3.3457 | 4.1843 | 3.8591 | 0
9 | 35 | 恒流放电 | 0:20 | 2603.7 | 3.9812 | 2.7415 | 0 | 3.4495
10 | 37 | 恒流恒压充电 | 1:44 | 2592.1 | 3.3426 | 4.1843 | 3.8588 | 0
10 | 39 | 恒流放电 | 0:20 | 2599.4 | 3.9825 | 2.7411 | 0 | 3.4505
11 | 41 | 恒流恒压充电 | 1:43 | 2589 | 3.342 | 4.1843 | 3.8588 | 0
11 | 43 | 恒流放电 | 0:20 | 2601.6 | 3.9853 | 2.7442 | 0 | 3.4508
12 | 45 | 恒流恒压充电 | 1:42 | 2589.8 | 3.3398 | 4.1843 | 3.8557 | 0
12 | 47 | 恒流放电 | 0:20 | 2603.7 | 3.9868 | 2.7461 | 0 | 3.4526
13 | 49 | 恒流恒压充电 | 1:41 | 2594.4 | 3.3299 | 4.1843 | 3.8544 | 0
13 | 51 | 恒流放电 | 0:20 | 2614.6 | 3.993 | 2.7492 | 0 | 3.4598
14 | 53 | 恒流恒压充电 | 1:43 | 2603 | 3.3054 | 4.1843 | 3.8563 | 0
14 | 55 | 恒流放电 | 0:19 | 2519.3 | 3.9921 | 2.7498 | 0 | 3.4567
15 | 57 | 恒流恒压充电 | 1:37 | 2507.2 | 3.4021 | 4.1843 | 3.8721 | 0
15 | 59 | 恒流放电 | 0:20 | 2560.4 | 3.9942 | 2.7455 | 0 | 3.4669
16 | 61 | 恒流恒压充电 | 1:39 | 2550.7 | 3.3773 | 4.1843 | 3.8616 | 0
16 | 63 | 恒流放电 | 0:20 | 2603.7 | 3.9911 | 2.7452 | 0 | 3.4557
17 | 65 | 恒流恒压充电 | 1:41 | 2592.4 | 3.315 | 4.1843 | 3.8541 | 0
17 | 67 | 恒流放电 | 0:20 | 2599.4 | 3.9884 | 2.7384 | 0 | 3.4523
18 | 69 | 恒流恒压充电 | 1:40 | 2589.3 | 3.3203 | 4.1843 | 3.8538 | 0
18 | 71 | 恒流放电 | 0:20 | 2599.4 | 3.988 | 2.7415 | 0 | 3.452
19 | 73 | 恒流恒压充电 | 1:40 | 2587.2 | 3.3175 | 4.1843 | 3.8544 | 0
19 | 75 | 恒流放电 | 0:20 | 2595.1 | 3.9868 | 2.7498 | 0 | 3.4505
20 | 77 | 恒流恒压充电 | 1:40 | 2583.3 | 3.3221 | 4.1843 | 3.8563 | 0
20 | 79 | 恒流放电 | 0:20 | 2592.9 | 3.9862 | 2.7439 | 0 | 3.4505
21 | 81 | 恒流恒压充电 | 1:40 | 2584.3 | 3.3193 | 4.1843 | 3.8566 | 0
21 | 83 | 恒流放电 | 0:20 | 2595.1 | 3.9862 | 2.7436 | 0 | 3.4492
22 | 85 | 恒流恒压充电 | 1:40 | 2583.9 | 3.3172 | 4.1843 | 3.856 | 0
22 | 87 | 恒流放电 | 0:19 | 2504.1 | 3.9868 | 2.7486 | 0 | 3.4402
23 | 89 | 恒流恒压充电 | 1:36 | 2495 | 3.4037 | 4.1843 | 3.8749 | 0
23 | 91 | 恒流放电 | 0:20 | 2586.5 | 3.9946 | 2.7449 | 0 | 3.4598
24 | 93 | 恒流恒压充电 | 1:38 | 2573.2 | 3.328 | 4.1843 | 3.856 | 0
24 | 95 | 恒流放电 | 0:20 | 2603.8 | 3.9958 | 2.747 | 0 | 3.4585
25 | 97 | 恒流恒压充电 | 1:40 | 2590.6 | 3.293 | 4.1843 | 3.8547 | 0
25 | 99 | 恒流放电 | 0:20 | 2595.1 | 3.9871 | 2.7455 | 0 | 3.4492
26 | 101 | 恒流恒压充电 | 1:40 | 2585.4 | 3.2979 | 4.1843 | 3.855 | 0
26 | 103 | 恒流放电 | 0:20 | 2595.1 | 3.9843 | 2.7483 | 0 | 3.4495
27 | 105 | 恒流恒压充电 | 1:41 | 2581.6 | 3.2992 | 4.1843 | 3.8572 | 0
27 | 107 | 恒流放电 | 0:20 | 2582.1 | 3.9769 | 2.7427 | 0 | 3.4418
28 | 109 | 恒流恒压充电 | 1:41 | 2568.1 | 3.3252 | 4.1843 | 3.8622 | 0
28 | 111 | 恒流放电 | 0:20 | 2579.9 | 3.976 | 2.7452 | 0 | 3.4415
29 | 113 | 恒流恒压充电 | 1:41 | 2569.4 | 3.3203 | 4.1843 | 3.8622 | 0
29 | 115 | 恒流放电 | 0:20 | 2577.7 | 3.9741 | 2.7498 | 0 | 3.4399
30 | 117 | 恒流恒压充电 | 1:41 | 2567.4 | 3.32 | 4.1843 | 3.8609 | 0
30 | 119 | 恒流放电 | 0:20 | 2577.7 | 3.9729 | 2.7439 | 0 | 3.4387
31 | 121 | 恒流恒压充电 | 1:41 | 2563 | 3.3249 | 4.1843 | 3.8637 | 0
31 | 123 | 恒流放电 | 0:20 | 2571.2 | 3.971 | 2.7384 | 0 | 3.4433
32 | 125 | 恒流恒压充电 | 1:41 | 2561 | 3.3255 | 4.1843 | 3.8647 | 0
32 | 127 | 恒流放电 | 0:20 | 2569.1 | 3.9698 | 2.7436 | 0 | 3.4337
33 | 129 | 恒流恒压充电 | 1:43 | 2567.7 | 3.3296 | 4.1843 | 3.8687 | 0
33 | 131 | 恒流放电 | 0:20 | 2564.8 | 3.9738 | 2.7442 | 0 | 3.4424
34 | 133 | 恒流恒压充电 | 1:39 | 2543.3 | 3.3485 | 4.1843 | 3.8643 | 0
34 | 135 | 恒流放电 | 0:20 | 2569.1 | 3.9794 | 2.7393 | 0 | 3.4452
35 | 137 | 恒流恒压充电 | 1:39 | 2557.1 | 3.3286 | 4.1843 | 3.8609 | 0
35 | 139 | 恒流放电 | 0:20 | 2571.3 | 3.9825 | 2.7387 | 0 | 3.4464
36 | 141 | 恒流恒压充电 | 1:39 | 2558.2 | 3.3224 | 4.1843 | 3.8622 | 0
36 | 143 | 恒流放电 | 0:20 | 2573.5 | 3.9834 | 2.7458 | 0 | 3.4471
37 | 145 | 恒流恒压充电 | 1:39 | 2560.3 | 3.3153 | 4.1843 | 3.8609 | 0
37 | 147 | 恒流放电 | 0:20 | 2567 | 3.9815 | 2.7384 | 0 | 3.4433
38 | 149 | 恒流恒压充电 | 1:39 | 2555.1 | 3.3231 | 4.1843 | 3.8619 | 0
38 | 151 | 恒流放电 | 0:20 | 2564.8 | 3.9794 | 2.7377 | 0 | 3.4412
39 | 153 | 恒流恒压充电 | 1:39 | 2554.1 | 3.324 | 4.1843 | 3.8631 | 0
39 | 155 | 恒流放电 | 0:20 | 2558.3 | 3.9787 | 2.7477 | 0 | 3.4396
40 | 157 | 恒流恒压充电 | 1:39 | 2546.4 | 3.3324 | 4.1843 | 3.8659 | 0
40 | 159 | 恒流放电 | 0:20 | 2560.4 | 3.9775 | 2.7402 | 0 | 3.439
41 | 161 | 恒流恒压充电 | 1:39 | 2546.7 | 3.3302 | 4.1843 | 3.8656 | 0
41 | 163 | 恒流放电 | 0:20 | 2549.6 | 3.9766 | 2.7492 | 0 | 3.4362
42 | 165 | 恒流恒压充电 | 1:39 | 2541.6 | 3.3382 | 4.1843 | 3.8662 | 0
42 | 167 | 恒流放电 | 0:20 | 2547.4 | 3.9756 | 2.7498 | 0 | 3.4347
43 | 169 | 恒流恒压充电 | 1:39 | 2535.4 | 3.3444 | 4.1843 | 3.8687 | 0
43 | 171 | 恒流放电 | 0:20 | 2549.6 | 3.9744 | 2.7486 | 0 | 3.434
44 | 173 | 恒流恒压充电 | 1:40 | 2537.3 | 3.3395 | 4.1843 | 3.8681 | 0
44 | 175 | 恒流放电 | 0:20 | 2545.3 | 3.9747 | 2.747 | 0 | 3.434
45 | 177 | 恒流恒压充电 | 1:38 | 2534.9 | 3.3413 | 4.1843 | 3.8699 | 0
45 | 179 | 恒流放电 | 0:20 | 2556.2 | 3.9837 | 2.7489 | 0 | 3.4424
46 | 181 | 恒流恒压充电 | 1:38 | 2546.2 | 3.3206 | 4.1843 | 3.8609 | 0
46 | 183 | 恒流放电 | 0:19 | 2430.5 | 3.9769 | 2.747 | 0 | 3.4266
47 | 185 | 恒流恒压充电 | 1:36 | 2416.3 | 3.4219 | 4.1843 | 3.895 | 0
47 | 187 | 恒流放电 | 0:20 | 2536.6 | 3.9716 | 2.747 | 0 | 3.4319
48 | 189 | 恒流恒压充电 | 1:38 | 2526.9 | 3.3463 | 4.1843 | 3.8699 | 0
48 | 191 | 恒流放电 | 0:20 | 2540.9 | 3.976 | 2.739 | 0 | 3.4316
49 | 193 | 恒流恒压充电 | 1:40 | 2528.8 | 3.3407 | 4.1843 | 3.8709 | 0
49 | 195 | 恒流放电 | 0:19 | 2525.7 | 3.9645 | 2.7415 | 0 | 3.43
50 | 197 | 恒流恒压充电 | 1:42 | 2515.3 | 3.3572 | 4.1843 | 3.8764 | 0
50 | 199 | 恒流放电 | 0:19 | 2514.8 | 3.9564 | 2.7452 | 0 | 3.4216
51 | 201 | 恒流恒压充电 | 1:42 | 2502.3 | 3.3714 | 4.1843 | 3.8811 | 0
51 | 203 | 恒流放电 | 0:19 | 2508.2 | 3.9512 | 2.7415 | 0 | 3.4176
52 | 205 | 恒流恒压充电 | 1:43 | 2496.4 | 3.377 | 4.184 | 3.8839 | 0
52 | 207 | 恒流放电 | 0:19 | 2495.2 | 3.9456 | 2.7461 | 0 | 3.4095
53 | 209 | 恒流恒压充电 | 1:43 | 2479.8 | 3.39 | 4.1843 | 3.8895 | 0
53 | 211 | 恒流放电 | 0:19 | 2486.6 | 3.9412 | 2.7399 | 0 | 3.412
54 | 213 | 恒流恒压充电 | 1:44 | 2473.9 | 3.3931 | 4.184 | 3.891 | 0
54 | 215 | 恒流放电 | 0:19 | 2482.2 | 3.9388 | 2.7473 | 0 | 3.403
55 | 217 | 恒流恒压充电 | 1:42 | 2474.3 | 3.3919 | 4.1843 | 3.8879 | 0
55 | 219 | 恒流放电 | 0:19 | 2510.6 | 3.9558 | 2.7452 | 0 | 3.4238
56 | 221 | 恒流恒压充电 | 1:39 | 2504.8 | 3.3612 | 4.1843 | 3.8764 | 0
56 | 223 | 恒流放电 | 0:19 | 2525.8 | 3.9701 | 2.7452 | 0 | 3.4334
57 | 225 | 恒流恒压充电 | 1:39 | 2511.4 | 3.3503 | 4.1843 | 3.8724 | 0
57 | 227 | 恒流放电 | 0:19 | 2512.8 | 3.9663 | 2.7461 | 0 | 3.4266
58 | 229 | 恒流恒压充电 | 1:39 | 2498.5 | 3.3652 | 4.1843 | 3.8786 | 0
58 | 231 | 恒流放电 | 0:19 | 2510.6 | 3.9657 | 2.7439 | 0 | 3.426
59 | 233 | 恒流恒压充电 | 1:40 | 2496.7 | 3.3671 | 4.1843 | 3.8789 | 0
59 | 235 | 恒流放电 | 0:19 | 2508.3 | 3.9611 | 2.7393 | 0 | 3.4216
60 | 237 | 恒流恒压充电 | 1:41 | 2493.3 | 3.3686 | 4.1843 | 3.8805 | 0
60 | 239 | 恒流放电 | 0:19 | 2488.7 | 3.9499 | 2.7467 | 0 | 3.412
61 | 241 | 恒流恒压充电 | 1:41 | 2475.5 | 3.3869 | 4.1843 | 3.8857 | 0
61 | 243 | 恒流放电 | 0:19 | 2482.2 | 3.953 | 2.7467 | 0 | 3.4195
62 | 245 | 恒流恒压充电 | 1:42 | 2473.7 | 3.3869 | 4.1843 | 3.8873 | 0
62 | 247 | 恒流放电 | 0:19 | 2477.9 | 3.9465 | 2.7495 | 0 | 3.4136
63 | 249 | 恒流恒压充电 | 1:42 | 2463.7 | 3.3934 | 4.1843 | 3.8907 | 0
63 | 251 | 恒流放电 | 0:19 | 2473.6 | 3.944 | 2.7458 | 0 | 3.4108
64 | 253 | 恒流恒压充电 | 1:43 | 2460.7 | 3.3944 | 4.1843 | 3.8922 | 0
64 | 255 | 恒流放电 | 0:19 | 2473.6 | 3.9434 | 2.7442 | 0 | 3.4095
65 | 257 | 恒流恒压充电 | 1:43 | 2462.2 | 3.3934 | 4.1843 | 3.8922 | 0
65 | 259 | 恒流放电 | 0:19 | 2467.1 | 3.9446 | 2.7415 | 0 | 3.4108
66 | 261 | 恒流恒压充电 | 1:41 | 2458.3 | 3.3959 | 4.1843 | 3.8929 | 0
66 | 263 | 恒流放电 | 0:19 | 2488.7 | 3.9543 | 2.7486 | 0 | 3.4142
67 | 265 | 恒流恒压充电 | 1:40 | 2479.8 | 3.3754 | 4.1843 | 3.882 | 0
67 | 267 | 恒流放电 | 0:19 | 2508.4 | 3.9642 | 2.7452 | 0 | 3.4291
68 | 269 | 恒流恒压充电 | 1:39 | 2498.9 | 3.3522 | 4.1843 | 3.8774 | 0
68 | 271 | 恒流放电 | 0:19 | 2512.8 | 3.9716 | 2.7498 | 0 | 3.4343
69 | 273 | 恒流恒压充电 | 1:39 | 2504.6 | 3.341 | 4.1843 | 3.8758 | 0
69 | 275 | 恒流放电 | 0:19 | 2510.6 | 3.9673 | 2.7477 | 0 | 3.4297
70 | 277 | 恒流恒压充电 | 1:39 | 2496.1 | 3.3513 | 4.1843 | 3.8771 | 0
70 | 279 | 恒流放电 | 0:19 | 2510.6 | 3.9682 | 2.7442 | 0 | 3.4309
71 | 281 | 恒流恒压充电 | 1:40 | 2496.7 | 3.3494 | 4.1843 | 3.8767 | 0
71 | 283 | 恒流放电 | 0:19 | 2497.6 | 3.9636 | 2.7439 | 0 | 3.4226
72 | 285 | 恒流恒压充电 | 1:40 | 2485.6 | 3.3634 | 4.1843 | 3.8802 | 0
72 | 287 | 恒流放电 | 0:19 | 2495.4 | 3.9626 | 2.748 | 0 | 3.4216
73 | 289 | 恒流恒压充电 | 1:40 | 2483.1 | 3.3671 | 4.1843 | 3.8829 | 0
73 | 291 | 恒流放电 | 0:19 | 2486.7 | 3.9601 | 2.747 | 0 | 3.4164
74 | 293 | 恒流恒压充电 | 1:41 | 2474.6 | 3.3754 | 4.1843 | 3.8851 | 0
74 | 295 | 恒流放电 | 0:19 | 2475.7 | 3.9546 | 2.7461 | 0 | 3.4188
75 | 297 | 恒流恒压充电 | 1:41 | 2460.3 | 3.3875 | 4.1843 | 3.8901 | 0
75 | 299 | 恒流放电 | 0:19 | 2464.9 | 3.9493 | 2.7418 | 0 | 3.4114
76 | 301 | 恒流恒压充电 | 1:42 | 2451.2 | 3.394 | 4.1843 | 3.8932 | 0
76 | 303 | 恒流放电 | 0:19 | 2458.4 | 3.9459 | 2.7461 | 0 | 3.4074
77 | 305 | 恒流恒压充电 | 1:41 | 2446.3 | 3.3971 | 4.1843 | 3.8941 | 0
77 | 307 | 恒流放电 | 0:19 | 2497.4 | 3.957 | 2.7402 | 0 | 3.4213
78 | 309 | 恒流恒压充电 | 1:38 | 2487.5 | 3.3516 | 4.1843 | 3.8786 | 0
78 | 311 | 恒流放电 | 0:19 | 2514.9 | 3.9704 | 2.7439 | 0 | 3.435
79 | 313 | 恒流恒压充电 | 1:39 | 2503 | 3.3243 | 4.1843 | 3.8749 | 0
79 | 315 | 恒流放电 | 0:19 | 2504.1 | 3.9682 | 2.7461 | 0 | 3.4291
80 | 317 | 恒流恒压充电 | 1:39 | 2490.6 | 3.3444 | 4.1843 | 3.8789 | 0
80 | 319 | 恒流放电 | 0:19 | 2477.9 | 3.9598 | 2.7415 | 0 | 3.4198
81 | 321 | 恒流恒压充电 | 1:39 | 2464.9 | 3.3792 | 4.1843 | 3.886 | 0
81 | 323 | 恒流放电 | 0:19 | 2473.7 | 3.9601 | 2.7452 | 0 | 3.4201
82 | 325 | 恒流恒压充电 | 1:40 | 2458.8 | 3.3829 | 4.1843 | 3.8885 | 0
82 | 327 | 恒流放电 | 0:19 | 2471.4 | 3.9617 | 2.747 | 0 | 3.4207
83 | 329 | 恒流恒压充电 | 1:40 | 2459.9 | 3.3816 | 4.1843 | 3.8876 | 0
83 | 331 | 恒流放电 | 0:19 | 2467.1 | 3.9567 | 2.743 | 0 | 3.4182
84 | 333 | 恒流恒压充电 | 1:41 | 2452.2 | 3.3875 | 4.1843 | 3.8895 | 0
84 | 335 | 恒流放电 | 0:19 | 2454.1 | 3.9539 | 2.748 | 0 | 3.4133
85 | 337 | 恒流恒压充电 | 1:41 | 2440.7 | 3.3956 | 4.1843 | 3.8932 | 0
85 | 339 | 恒流放电 | 0:19 | 2447.6 | 3.9505 | 2.7492 | 0 | 3.4086
86 | 341 | 恒流恒压充电 | 1:42 | 2433.6 | 3.3996 | 4.1843 | 3.8966 | 0
86 | 343 | 恒流放电 | 0:19 | 2443.2 | 3.9493 | 2.7464 | 0 | 3.4061
87 | 345 | 恒流恒压充电 | 1:42 | 2431.5 | 3.4009 | 4.1843 | 3.8957 | 0
87 | 347 | 恒流放电 | 0:19 | 2443.2 | 3.949 | 2.7455 | 0 | 3.404
88 | 349 | 恒流恒压充电 | 1:40 | 2431 | 3.4009 | 4.1843 | 3.8963 | 0
88 | 351 | 恒流放电 | 0:19 | 2469.3 | 3.9555 | 2.7393 | 0 | 3.4157
89 | 353 | 恒流恒压充电 | 1:38 | 2457.4 | 3.3792 | 4.1843 | 3.8879 | 0
89 | 355 | 恒流放电 | 0:19 | 2493.3 | 3.9701 | 2.7439 | 0 | 3.426
90 | 357 | 恒流恒压充电 | 1:39 | 2480.6 | 3.3454 | 4.1843 | 3.8798 | 0
90 | 359 | 恒流放电 | 0:19 | 2478.1 | 3.9648 | 2.7464 | 0 | 3.4254
91 | 361 | 恒流恒压充电 | 1:37 | 2469.5 | 3.3618 | 4.1843 | 3.8826 | 0
91 | 363 | 恒流放电 | 0:19 | 2491.1 | 3.9769 | 2.7405 | 0 | 3.4297
92 | 365 | 恒流恒压充电 | 1:38 | 2481.5 | 3.3429 | 4.1843 | 3.8783 | 0
92 | 367 | 恒流放电 | 0:19 | 2486.8 | 3.9766 | 2.7489 | 0 | 3.4353
93 | 369 | 恒流恒压充电 | 1:39 | 2471.3 | 3.355 | 4.1843 | 3.882 | 0
93 | 371 | 恒流放电 | 0:19 | 2467.1 | 3.9645 | 2.7492 | 0 | 3.4235
94 | 373 | 恒流恒压充电 | 1:39 | 2455.7 | 3.3751 | 4.1843 | 3.8879 | 0
94 | 375 | 恒流放电 | 0:19 | 2467.1 | 3.9639 | 2.7452 | 0 | 3.4229
95 | 377 | 恒流恒压充电 | 1:39 | 2453.5 | 3.3773 | 4.1843 | 3.887 | 0
95 | 379 | 恒流放电 | 0:19 | 2460.6 | 3.9632 | 2.7477 | 0 | 3.4201
96 | 381 | 恒流恒压充电 | 1:39 | 2449.8 | 3.3792 | 4.1843 | 3.8876 | 0
96 | 383 | 恒流放电 | 0:19 | 2458.4 | 3.9636 | 2.7461 | 0 | 3.4198
97 | 385 | 恒流恒压充电 | 1:39 | 2450.1 | 3.3801 | 4.1843 | 3.8888 | 0
97 | 387 | 恒流放电 | 0:19 | 2456.2 | 3.9614 | 2.7458 | 0 | 3.4176
98 | 389 | 恒流恒压充电 | 1:40 | 2445.2 | 3.3838 | 4.1843 | 3.8891 | 0
98 | 391 | 恒流放电 | 0:19 | 2445.4 | 3.9598 | 2.7498 | 0 | 3.4142
99 | 393 | 恒流恒压充电 | 1:40 | 2436.4 | 3.3916 | 4.1843 | 3.8935 | 0
99 | 395 | 恒流放电 | 0:19 | 2454.1 | 3.9574 | 2.7455 | 0 | 3.4151
100 | 397 | 恒流恒压充电 | 1:39 | 2446.8 | 3.3813 | 4.1843 | 3.8904 | 0
100 | 399 | 恒流放电 | 0:19 | 2478.1 | 3.967 | 2.7449 | 0 | 3.4257
101 | 401 | 恒流恒压充电 | 1:39 | 2465.5 | 3.3559 | 4.1843 | 3.8817 | 0
101 | 403 | 恒流放电 | 0:19 | 2480.3 | 3.971 | 2.7418 | 0 | 3.4331
102 | 405 | 恒流恒压充电 | 1:39 | 2469.4 | 3.3482 | 4.1843 | 3.8833 | 0
102 | 407 | 恒流放电 | 0:19 | 2467.3 | 3.9713 | 2.7461 | 0 | 3.4322
103 | 409 | 恒流恒压充电 | 1:38 | 2455.3 | 3.3668 | 4.1843 | 3.8867 | 0
103 | 411 | 恒流放电 | 0:19 | 2467.3 | 3.9673 | 2.7492 | 0 | 3.4272
104 | 413 | 恒流恒压充电 | 1:39 | 2457.2 | 3.3627 | 4.1843 | 3.8833 | 0
104 | 415 | 恒流放电 | 0:19 | 2460.7 | 3.9614 | 2.7461 | 0 | 3.4207
105 | 417 | 恒流恒压充电 | 1:39 | 2447.2 | 3.372 | 4.1843 | 3.8891 | 0
105 | 419 | 恒流放电 | 0:19 | 2456.3 | 3.967 | 2.7467 | 0 | 3.4235
106 | 421 | 恒流恒压充电 | 1:39 | 2447.5 | 3.3739 | 4.1843 | 3.8885 | 0
106 | 423 | 恒流放电 | 0:19 | 2456.3 | 3.9645 | 2.7439 | 0 | 3.4204
107 | 425 | 恒流恒压充电 | 1:39 | 2444.3 | 3.3764 | 4.1843 | 3.8879 | 0
107 | 427 | 恒流放电 | 0:19 | 2451.9 | 3.9642 | 2.7452 | 0 | 3.4182
108 | 429 | 恒流恒压充电 | 1:40 | 2437.3 | 3.3823 | 4.1843 | 3.8916 | 0
108 | 431 | 恒流放电 | 0:19 | 2443.2 | 3.9595 | 2.7477 | 0 | 3.4139
109 | 433 | 恒流恒压充电 | 1:40 | 2430.6 | 3.3885 | 4.1843 | 3.8932 | 0
109 | 435 | 恒流放电 | 0:19 | 2432.4 | 3.957 | 2.7489 | 0 | 3.417
110 | 437 | 恒流恒压充电 | 1:41 | 2419.6 | 3.3947 | 4.1843 | 3.8953 | 0
110 | 439 | 恒流放电 | 0:19 | 2436.8 | 3.9474 | 2.7461 | 0 | 3.4114
111 | 441 | 恒流恒压充电 | 1:40 | 2426.6 | 3.3913 | 4.1843 | 3.8953 | 0
111 | 443 | 恒流放电 | 0:19 | 2467.3 | 3.9614 | 2.7387 | 0 | 3.4257
112 | 445 | 恒流恒压充电 | 1:37 | 2460.1 | 3.351 | 4.1843 | 3.8808 | 0
112 | 447 | 恒流放电 | 0:19 | 2478.1 | 3.9738 | 2.7455 | 0 | 3.4371
113 | 449 | 恒流恒压充电 | 1:39 | 2466.9 | 3.3351 | 4.1843 | 3.8774 | 0
113 | 451 | 恒流放电 | 0:19 | 2452.1 | 3.9611 | 2.743 | 0 | 3.4176
114 | 453 | 恒流恒压充电 | 1:39 | 2440.6 | 3.3736 | 4.1843 | 3.8898 | 0
114 | 455 | 恒流放电 | 0:19 | 2449.9 | 3.9577 | 2.747 | 0 | 3.4157
115 | 457 | 恒流恒压充电 | 1:39 | 2439.6 | 3.3751 | 4.1843 | 3.8898 | 0
115 | 459 | 恒流放电 | 0:19 | 2449.8 | 3.9642 | 2.7446 | 0 | 3.4204
116 | 461 | 恒流恒压充电 | 1:40 | 2437.4 | 3.3751 | 4.1843 | 3.8916 | 0
116 | 463 | 恒流放电 | 0:19 | 2441.1 | 3.9567 | 2.7492 | 0 | 3.4151
117 | 465 | 恒流恒压充电 | 1:40 | 2427.8 | 3.3838 | 4.1843 | 3.8944 | 0
117 | 467 | 恒流放电 | 0:19 | 2436.8 | 3.9524 | 2.7486 | 0 | 3.4176
118 | 469 | 恒流恒压充电 | 1:41 | 2422.4 | 3.3888 | 4.1843 | 3.895 | 0
118 | 471 | 恒流放电 | 0:19 | 2434.6 | 3.9518 | 2.7483 | 0 | 3.417
119 | 473 | 恒流恒压充电 | 1:41 | 2419.8 | 3.3903 | 4.1843 | 3.8988 | 0
119 | 475 | 恒流放电 | 0:19 | 2430.3 | 3.9518 | 2.7498 | 0 | 3.4148
120 | 477 | 恒流恒压充电 | 1:41 | 2415 | 3.3931 | 4.184 | 3.8988 | 0
120 | 479 | 恒流放电 | 0:19 | 2419.4 | 3.9496 | 2.7467 | 0 | 3.4102
121 | 481 | 恒流恒压充电 | 1:42 | 2408.4 | 3.3971 | 4.184 | 3.9 | 0
121 | 483 | 恒流放电 | 0:19 | 2421.6 | 3.9419 | 2.7477 | 0 | 3.4061
122 | 485 | 恒流恒压充电 | 1:41 | 2410.1 | 3.3965 | 4.1843 | 3.9006 | 0
122 | 487 | 恒流放电 | 0:19 | 2441.2 | 3.9524 | 2.7486 | 0 | 3.4204
123 | 489 | 恒流恒压充电 | 1:40 | 2429.2 | 3.3776 | 4.1843 | 3.8941 | 0
123 | 491 | 恒流放电 | 0:19 | 2458.6 | 3.9623 | 2.7461 | 0 | 3.4232
124 | 493 | 恒流恒压充电 | 1:40 | 2445.7 | 3.3553 | 4.1843 | 3.8879 | 0
124 | 495 | 恒流放电 | 0:19 | 2447.8 | 3.9583 | 2.7464 | 0 | 3.4173
125 | 497 | 恒流恒压充电 | 1:42 | 2432.9 | 3.3714 | 4.1843 | 3.8935 | 0
125 | 499 | 恒流放电 | 0:18 | 2397.8 | 3.9484 | 2.7405 | 0 | 3.4145
126 | 501 | 恒流恒压充电 | 1:41 | 2399.2 | 3.4136 | 4.1843 | 3.9019 | 0
126 | 503 | 恒流放电 | 0:19 | 2436.8 | 3.9462 | 2.748 | 0 | 3.4157
127 | 505 | 恒流恒压充电 | 1:43 | 2425.1 | 3.3789 | 4.1843 | 3.8997 | 0
127 | 507 | 恒流放电 | 0:19 | 2425.9 | 3.9406 | 2.7495 | 0 | 3.4089
128 | 509 | 恒流恒压充电 | 1:44 | 2414.7 | 3.3872 | 4.1843 | 3.9022 | 0
128 | 511 | 恒流放电 | 0:19 | 2423.8 | 3.9375 | 2.7436 | 0 | 3.4055
129 | 513 | 恒流恒压充电 | 1:44 | 2409.7 | 3.3916 | 4.1843 | 3.9028 | 0
129 | 515 | 恒流放电 | 0:19 | 2417.3 | 3.9363 | 2.7483 | 0 | 3.4021
130 | 517 | 恒流恒压充电 | 1:44 | 2403.2 | 3.3947 | 4.1843 | 3.9046 | 0
130 | 519 | 恒流放电 | 0:19 | 2412.9 | 3.9357 | 2.7498 | 0 | 3.4006
131 | 521 | 恒流恒压充电 | 1:44 | 2402.2 | 3.3956 | 4.1843 | 3.9059 | 0
131 | 523 | 恒流放电 | 0:19 | 2410.8 | 3.935 | 2.7427 | 0 | 3.3993
132 | 525 | 恒流恒压充电 | 1:44 | 2400.7 | 3.3968 | 4.1843 | 3.9046 | 0
132 | 527 | 恒流放电 | 0:18 | 2404.3 | 3.9335 | 2.7461 | 0 | 3.3944
133 | 529 | 恒流恒压充电 | 1:46 | 2390.8 | 3.4024 | 4.1843 | 3.9084 | 0
133 | 531 | 恒流放电 | 0:19 | 2419.4 | 3.9381 | 2.7486 | 0 | 3.4071
134 | 533 | 恒流恒压充电 | 1:41 | 2406.9 | 3.3909 | 4.1843 | 3.9012 | 0
134 | 535 | 恒流放电 | 0:19 | 2432.5 | 3.9391 | 2.7449 | 0 | 3.4167
135 | 537 | 恒流恒压充电 | 1:41 | 2419.2 | 3.3761 | 4.1843 | 3.8957 | 0
135 | 539 | 恒流放电 | 0:19 | 2425.9 | 3.949 | 2.7439 | 0 | 3.4133
136 | 541 | 恒流恒压充电 | 1:40 | 2412.3 | 3.3838 | 4.1843 | 3.9003 | 0
136 | 543 | 恒流放电 | 0:19 | 2454.3 | 3.9493 | 2.7489 | 0 | 3.4188
137 | 545 | 恒流恒压充电 | 1:43 | 2443.3 | 3.3438 | 4.1843 | 3.8935 | 0
137 | 547 | 恒流放电 | 0:19 | 2449.9 | 3.9446 | 2.7467 | 0 | 3.4148
138 | 549 | 恒流恒压充电 | 1:43 | 2438.7 | 3.3503 | 4.1843 | 3.895 | 0
138 | 551 | 恒流放电 | 0:19 | 2445.5 | 3.9431 | 2.7421 | 0 | 3.412
139 | 553 | 恒流恒压充电 | 1:43 | 2434.5 | 3.355 | 4.1843 | 3.8966 | 0
139 | 555 | 恒流放电 | 0:19 | 2434.7 | 3.9422 | 2.7449 | 0 | 3.4068
140 | 557 | 恒流恒压充电 | 1:43 | 2427.4 | 3.364 | 4.1843 | 3.8972 | 0
140 | 559 | 恒流放电 | 0:19 | 2434.6 | 3.9422 | 2.7498 | 0 | 3.4133
141 | 561 | 恒流恒压充电 | 1:43 | 2422.6 | 3.3696 | 4.1843 | 3.8981 | 0
141 | 563 | 恒流放电 | 0:19 | 2430.3 | 3.9403 | 2.7489 | 0 | 3.4114
142 | 565 | 恒流恒压充电 | 1:44 | 2418.5 | 3.3733 | 4.1843 | 3.9 | 0
142 | 567 | 恒流放电 | 0:19 | 2432.4 | 3.9388 | 2.7498 | 0 | 3.4099
143 | 569 | 恒流恒压充电 | 1:43 | 2418 | 3.3717 | 4.1843 | 3.8997 | 0
143 | 571 | 恒流放电 | 0:19 | 2430.3 | 3.9369 | 2.7461 | 0 | 3.4092
144 | 573 | 恒流恒压充电 | 1:44 | 2417.9 | 3.3733 | 4.1843 | 3.8997 | 0
144 | 575 | 恒流放电 | 0:19 | 2423.8 | 3.9425 | 2.7464 | 0 | 3.4064
145 | 577 | 恒流恒压充电 | 1:43 | 2409.5 | 3.3795 | 4.1843 | 3.8991 | 0
145 | 579 | 恒流放电 | 0:19 | 2412.9 | 3.9375 | 2.7439 | 0 | 3.3981
146 | 581 | 恒流恒压充电 | 1:43 | 2400.3 | 3.3903 | 4.1843 | 3.905 | 0
146 | 583 | 恒流放电 | 0:19 | 2417.3 | 3.9425 | 2.7455 | 0 | 3.404
147 | 585 | 恒流恒压充电 | 1:44 | 2403 | 3.3863 | 4.1843 | 3.9046 | 0
147 | 587 | 恒流放电 | 0:18 | 2395.6 | 3.9415 | 2.7486 | 0 | 3.4071
148 | 589 | 恒流恒压充电 | 1:47 | 2384.2 | 3.3993 | 4.184 | 3.9115 | 0
148 | 591 | 恒流放电 | 0:18 | 2376.1 | 3.9186 | 2.7442 | 0 | 3.3844
149 | 593 | 恒流恒压充电 | 1:47 | 2363 | 3.412 | 4.184 | 3.9177 | 0
149 | 595 | 恒流放电 | 0:18 | 2371.8 | 3.9183 | 2.7464 | 0 | 3.3832
150 | 597 | 恒流恒压充电 | 1:48 | 2360 | 3.4126 | 4.184 | 3.9192 | 0
150 | 599 | 恒流放电 | 0:18 | 2365.3 | 3.9164 | 2.7489 | 0 | 3.3804
151 | 601 | 恒流恒压充电 | 1:47 | 2352.1 | 3.4151 | 4.184 | 3.9198 | 0
151 | 603 | 恒流放电 | 0:18 | 2363.1 | 3.9155 | 2.7467 | 0 | 3.3792
152 | 605 | 恒流恒压充电 | 1:48 | 2350.9 | 3.4154 | 4.1843 | 3.9208 | 0
152 | 607 | 恒流放电 | 0:18 | 2363.1 | 3.9149 | 2.7452 | 0 | 3.3782
153 | 609 | 恒流恒压充电 | 1:49 | 2352.6 | 3.4151 | 4.1843 | 3.9214 | 0
153 | 611 | 恒流放电 | 0:18 | 2376.1 | 3.9254 | 2.7433 | 0 | 3.3891
154 | 613 | 恒流恒压充电 | 1:44 | 2363.1 | 3.4095 | 4.1843 | 3.9146 | 0
154 | 615 | 恒流放电 | 0:18 | 2391.3 | 3.9338 | 2.7449 | 0 | 3.3999
155 | 617 | 恒流恒压充电 | 1:44 | 2377.7 | 3.3999 | 4.1843 | 3.9096 | 0
155 | 619 | 恒流放电 | 0:18 | 2391.3 | 3.9332 | 2.7486 | 0 | 3.4012
156 | 621 | 恒流恒压充电 | 1:44 | 2380.7 | 3.3993 | 4.1843 | 3.9093 | 0
156 | 623 | 恒流放电 | 0:18 | 2402.2 | 3.9388 | 2.7477 | 0 | 3.3981
157 | 625 | 恒流恒压充电 | 1:43 | 2388.6 | 3.3922 | 4.1843 | 3.9065 | 0
157 | 627 | 恒流放电 | 0:18 | 2402.2 | 3.9415 | 2.7486 | 0 | 3.4012
158 | 629 | 恒流恒压充电 | 1:44 | 2391.2 | 3.3891 | 4.1843 | 3.9059 | 0
158 | 631 | 恒流放电 | 0:18 | 2395.6 | 3.9316 | 2.7458 | 0 | 3.4018
159 | 633 | 恒流恒压充电 | 1:45 | 2384.2 | 3.3953 | 4.1843 | 3.9087 | 0
159 | 635 | 恒流放电 | 0:18 | 2393.5 | 3.9329 | 2.7477 | 0 | 3.4006
160 | 637 | 恒流恒压充电 | 1:45 | 2380.2 | 3.3981 | 4.1843 | 3.9112 | 0
160 | 639 | 恒流放电 | 0:18 | 2387 | 3.9316 | 2.7427 | 0 | 3.3971
161 | 641 | 恒流恒压充电 | 1:45 | 2375.9 | 3.4006 | 4.1843 | 3.9109 | 0
161 | 643 | 恒流放电 | 0:18 | 2382.6 | 3.9307 | 2.7436 | 0 | 3.3956
162 | 645 | 恒流恒压充电 | 1:46 | 2370.3 | 3.4027 | 4.1843 | 3.9127 | 0
162 | 647 | 恒流放电 | 0:18 | 2380.4 | 3.9291 | 2.7427 | 0 | 3.3937
163 | 649 | 恒流恒压充电 | 1:46 | 2367.9 | 3.404 | 4.1843 | 3.9143 | 0
163 | 651 | 恒流放电 | 0:18 | 2378.3 | 3.9276 | 2.7446 | 0 | 3.3919
164 | 653 | 恒流恒压充电 | 1:46 | 2367 | 3.4049 | 4.1843 | 3.9152 | 0
164 | 655 | 恒流放电 | 0:18 | 2393.5 | 3.9347 | 2.7483 | 0 | 3.4006
165 | 657 | 恒流恒压充电 | 1:42 | 2384.8 | 3.3937 | 4.1843 | 3.9053 | 0
165 | 659 | 恒流放电 | 0:19 | 2406.6 | 3.9471 | 2.7489 | 0 | 3.4064
166 | 661 | 恒流恒压充电 | 1:41 | 2400.7 | 3.3767 | 4.1843 | 3.8978 | 0
166 | 663 | 恒流放电 | 0:19 | 2426.1 | 3.9546 | 2.7486 | 0 | 3.4179
167 | 665 | 恒流恒压充电 | 1:41 | 2412.2 | 3.3599 | 4.1843 | 3.8944 | 0
167 | 667 | 恒流放电 | 0:18 | 2400.1 | 3.945 | 2.7458 | 0 | 3.4012
168 | 669 | 恒流恒压充电 | 1:43 | 2388 | 3.3885 | 4.1843 | 3.9043 | 0
168 | 671 | 恒流放电 | 0:18 | 2402.3 | 3.9434 | 2.7461 | 0 | 3.403
169 | 673 | 恒流恒压充电 | 1:45 | 2390.8 | 3.3835 | 4.1843 | 3.9062 | 0
169 | 675 | 恒流放电 | 0:18 | 2391.4 | 3.9335 | 2.7486 | 0 | 3.3996
170 | 677 | 恒流恒压充电 | 1:46 | 2378.2 | 3.3937 | 4.1843 | 3.9074 | 0
170 | 679 | 恒流放电 | 0:18 | 2380.4 | 3.9279 | 2.747 | 0 | 3.3928
171 | 681 | 恒流恒压充电 | 1:46 | 2366.4 | 3.4027 | 4.1843 | 3.9115 | 0
171 | 683 | 恒流放电 | 0:18 | 2367.4 | 3.9217 | 2.7452 | 0 | 3.3851
172 | 685 | 恒流恒压充电 | 1:48 | 2353.2 | 3.4092 | 4.1843 | 3.9174 | 0
172 | 687 | 恒流放电 | 0:18 | 2356.6 | 3.9177 | 2.7424 | 0 | 3.3801
173 | 689 | 恒流恒压充电 | 1:48 | 2349.1 | 3.4114 | 4.1843 | 3.9198 | 0
173 | 691 | 恒流放电 | 0:18 | 2356.6 | 3.9171 | 2.7483 | 0 | 3.3795
174 | 693 | 恒流恒压充电 | 1:48 | 2344.2 | 3.4133 | 4.1843 | 3.9198 | 0
174 | 695 | 恒流放电 | 0:18 | 2352.3 | 3.9161 | 2.7477 | 0 | 3.3789
175 | 697 | 恒流恒压充电 | 1:48 | 2344.4 | 3.4136 | 4.1843 | 3.9226 | 0
175 | 699 | 恒流放电 | 0:18 | 2367.4 | 3.9242 | 2.7495 | 0 | 3.3878
176 | 701 | 恒流恒压充电 | 1:43 | 2357.9 | 3.4064 | 4.1843 | 3.9121 | 0
176 | 703 | 恒流放电 | 0:19 | 2406.6 | 3.9431 | 2.7473 | 0 | 3.4058
177 | 705 | 恒流恒压充电 | 1:41 | 2398.9 | 3.3692 | 4.1843 | 3.8984 | 0
177 | 707 | 恒流放电 | 0:19 | 2415.3 | 3.9505 | 2.748 | 0 | 3.4139
178 | 709 | 恒流恒压充电 | 1:42 | 2405.5 | 3.3593 | 4.1843 | 3.8963 | 0
178 | 711 | 恒流放电 | 0:19 | 2410.9 | 3.9515 | 2.7452 | 0 | 3.4102
179 | 713 | 恒流恒压充电 | 1:44 | 2398.9 | 3.3677 | 4.1843 | 3.8994 | 0
179 | 715 | 恒流放电 | 0:18 | 2400.1 | 3.9425 | 2.7464 | 0 | 3.4015
180 | 717 | 恒流恒压充电 | 1:44 | 2388.3 | 3.3801 | 4.1843 | 3.9031 | 0
180 | 719 | 恒流放电 | 0:18 | 2397.9 | 3.9403 | 2.7452 | 0 | 3.4071
181 | 721 | 恒流恒压充电 | 1:46 | 2383.8 | 3.3826 | 4.1843 | 3.9068 | 0
181 | 723 | 恒流放电 | 0:18 | 2378.4 | 3.9332 | 2.7473 | 0 | 3.3971
182 | 725 | 恒流恒压充电 | 1:44 | 2369.9 | 3.3965 | 4.1843 | 3.9109 | 0
182 | 727 | 恒流放电 | 0:18 | 2384.8 | 3.9357 | 2.7415 | 0 | 3.3993
183 | 729 | 恒流恒压充电 | 1:45 | 2371 | 3.3944 | 4.1843 | 3.9096 | 0
183 | 731 | 恒流放电 | 0:18 | 2382.7 | 3.9353 | 2.7473 | 0 | 3.3981
184 | 733 | 恒流恒压充电 | 1:45 | 2369.3 | 3.3953 | 4.1843 | 3.9112 | 0
184 | 735 | 恒流放电 | 0:18 | 2378.3 | 3.9335 | 2.7498 | 0 | 3.3971
185 | 737 | 恒流恒压充电 | 1:45 | 2366.7 | 3.3968 | 4.1843 | 3.9096 | 0
185 | 739 | 恒流放电 | 0:18 | 2378.3 | 3.9347 | 2.7495 | 0 | 3.3971
186 | 741 | 恒流恒压充电 | 1:44 | 2367.4 | 3.3968 | 4.1843 | 3.9121 | 0
186 | 743 | 恒流放电 | 0:18 | 2395.8 | 3.9425 | 2.7461 | 0 | 3.4002
187 | 745 | 恒流恒压充电 | 1:42 | 2386.2 | 3.3764 | 4.1843 | 3.9019 | 0
187 | 747 | 恒流放电 | 0:19 | 2406.6 | 3.9468 | 2.7477 | 0 | 3.4033
188 | 749 | 恒流恒压充电 | 1:44 | 2393.5 | 3.368 | 4.1843 | 3.9031 | 0
188 | 751 | 恒流放电 | 0:19 | 2406.6 | 3.9477 | 2.7461 | 0 | 3.408
189 | 753 | 恒流恒压充电 | 1:42 | 2395.1 | 3.3665 | 4.1843 | 3.9 | 0
189 | 755 | 恒流放电 | 0:18 | 2404.4 | 3.949 | 2.7495 | 0 | 3.4071
190 | 757 | 恒流恒压充电 | 1:42 | 2392.4 | 3.3674 | 4.1843 | 3.9012 | 0
190 | 759 | 恒流放电 | 0:18 | 2400.1 | 3.9462 | 2.7436 | 0 | 3.404
191 | 761 | 恒流恒压充电 | 1:43 | 2390.8 | 3.368 | 4.1843 | 3.904 | 0
191 | 763 | 恒流放电 | 0:18 | 2397.9 | 3.9223 | 2.7492 | 0 | 3.4071
192 | 765 | 恒流恒压充电 | 1:43 | 2386.9 | 3.3736 | 4.1843 | 3.9037 | 0
192 | 767 | 恒流放电 | 0:18 | 2397.9 | 3.9415 | 2.7433 | 0 | 3.4083
193 | 769 | 恒流恒压充电 | 1:43 | 2384.3 | 3.3748 | 4.1843 | 3.9046 | 0
193 | 771 | 恒流放电 | 0:18 | 2397.9 | 3.9403 | 2.7464 | 0 | 3.408
194 | 773 | 恒流恒压充电 | 1:44 | 2386.2 | 3.3717 | 4.1843 | 3.9046 | 0
194 | 775 | 恒流放电 | 0:18 | 2395.8 | 3.9428 | 2.7427 | 0 | 3.4108
195 | 777 | 恒流恒压充电 | 1:44 | 2386.9 | 3.3699 | 4.1843 | 3.9043 | 0
195 | 779 | 恒流放电 | 0:18 | 2393.6 | 3.9422 | 2.7461 | 0 | 3.4099
196 | 781 | 恒流恒压充电 | 1:44 | 2380.1 | 3.3773 | 4.1843 | 3.9071 | 0
196 | 783 | 恒流放电 | 0:18 | 2389.3 | 3.9425 | 2.7436 | 0 | 3.408
197 | 785 | 恒流恒压充电 | 1:44 | 2378.9 | 3.3767 | 4.1843 | 3.9078 | 0
197 | 787 | 恒流放电 | 0:18 | 2387.1 | 3.9425 | 2.7486 | 0 | 3.4049
198 | 789 | 恒流恒压充电 | 1:44 | 2374.6 | 3.3829 | 4.1843 | 3.9074 | 0
198 | 791 | 恒流放电 | 0:18 | 2391.4 | 3.94 | 2.7464 | 0 | 3.4052
199 | 793 | 恒流恒压充电 | 1:44 | 2378 | 3.377 | 4.1843 | 3.9059 | 0
199 | 795 | 恒流放电 | 0:18 | 2387.1 | 3.9391 | 2.7415 | 0 | 3.4021
200 | 797 | 恒流恒压充电 | 1:44 | 2373.7 | 3.381 | 4.1843 | 3.9087 | 0
200 | 799 | 恒流放电 | 0:18 | 2376.3 | 3.935 | 2.7489 | 0 | 3.3987
201 | 801 | 恒流恒压充电 | 1:44 | 2366.2 | 3.3878 | 4.1843 | 3.9093 | 0
201 | 803 | 恒流放电 | 0:18 | 2374.1 | 3.9353 | 2.7483 | 0 | 3.3987
202 | 805 | 恒流恒压充电 | 1:44 | 2365.8 | 3.3882 | 4.1843 | 3.9093 | 0
202 | 807 | 恒流放电 | 0:18 | 2380.6 | 3.9338 | 2.7455 | 0 | 3.3965
203 | 809 | 恒流恒压充电 | 1:45 | 2369.2 | 3.3838 | 4.1843 | 3.9124 | 0
203 | 811 | 恒流放电 | 0:18 | 2380.6 | 3.9335 | 2.7464 | 0 | 3.3971
204 | 813 | 恒流恒压充电 | 1:44 | 2366.2 | 3.3847 | 4.1843 | 3.9124 | 0
204 | 815 | 恒流放电 | 0:18 | 2371.9 | 3.9304 | 2.7433 | 0 | 3.3922
205 | 817 | 恒流恒压充电 | 1:44 | 2358.4 | 3.3909 | 4.1843 | 3.9136 | 0
205 | 819 | 恒流放电 | 0:18 | 2367.6 | 3.9291 | 2.7455 | 0 | 3.3909
206 | 821 | 恒流恒压充电 | 1:45 | 2355.3 | 3.3947 | 4.1843 | 3.9136 | 0
206 | 823 | 恒流放电 | 0:18 | 2356.6 | 3.9233 | 2.7424 | 0 | 3.3844
207 | 825 | 恒流恒压充电 | 1:46 | 2347.5 | 3.4006 | 4.1843 | 3.9183 | 0
207 | 827 | 恒流放电 | 0:18 | 2354.5 | 3.9211 | 2.7449 | 0 | 3.3903
208 | 829 | 恒流恒压充电 | 1:46 | 2343.4 | 3.403 | 4.1843 | 3.9189 | 0
208 | 831 | 恒流放电 | 0:18 | 2358.8 | 3.9239 | 2.7486 | 0 | 3.3851
209 | 833 | 恒流恒压充电 | 1:46 | 2346.3 | 3.3999 | 4.1843 | 3.9183 | 0
209 | 835 | 恒流放电 | 0:18 | 2358.8 | 3.9226 | 2.7436 | 0 | 3.3851
210 | 837 | 恒流恒压充电 | 1:46 | 2348.9 | 3.399 | 4.1843 | 3.9171 | 0
210 | 839 | 恒流放电 | 0:18 | 2361 | 3.9254 | 2.7421 | 0 | 3.3872
211 | 841 | 恒流恒压充电 | 1:46 | 2347.5 | 3.3981 | 4.1843 | 3.9177 | 0
211 | 843 | 恒流放电 | 0:18 | 2354.5 | 3.9202 | 2.7433 | 0 | 3.3903
212 | 845 | 恒流恒压充电 | 1:47 | 2341 | 3.4021 | 4.1843 | 3.9186 | 0
212 | 847 | 恒流放电 | 0:18 | 2341.4 | 3.9189 | 2.7483 | 0 | 3.3857
213 | 849 | 恒流恒压充电 | 1:47 | 2330.5 | 3.4086 | 4.1843 | 3.9208 | 0
213 | 851 | 恒流放电 | 0:18 | 2350.1 | 3.9183 | 2.7489 | 0 | 3.3872
214 | 853 | 恒流恒压充电 | 1:48 | 2337.7 | 3.403 | 4.1843 | 3.9202 | 0
214 | 855 | 恒流放电 | 0:18 | 2341.4 | 3.9158 | 2.7492 | 0 | 3.3851
215 | 857 | 恒流恒压充电 | 1:48 | 2331.4 | 3.4068 | 4.1843 | 3.9202 | 0
215 | 859 | 恒流放电 | 0:18 | 2339.3 | 3.9155 | 2.747 | 0 | 3.3835
216 | 861 | 恒流恒压充电 | 1:49 | 2327.4 | 3.4086 | 4.1843 | 3.9226 | 0
216 | 863 | 恒流放电 | 0:18 | 2334.9 | 3.9161 | 2.7498 | 0 | 3.3813
217 | 865 | 恒流恒压充电 | 1:49 | 2322.4 | 3.412 | 4.1843 | 3.9242 | 0
217 | 867 | 恒流放电 | 0:18 | 2334.9 | 3.9112 | 2.7452 | 0 | 3.3779
218 | 869 | 恒流恒压充电 | 1:49 | 2320.6 | 3.4114 | 4.1843 | 3.9254 | 0
218 | 871 | 恒流放电 | 0:18 | 2332.8 | 3.9081 | 2.748 | 0 | 3.3739
219 | 873 | 恒流恒压充电 | 1:47 | 2321.8 | 3.4114 | 4.1843 | 3.9233 | 0
219 | 875 | 恒流放电 | 0:18 | 2354.4 | 3.9 | 2.7473 | 0 | 3.3897
220 | 877 | 恒流恒压充电 | 1:47 | 2345.6 | 3.3928 | 4.1843 | 3.9198 | 0
220 | 879 | 恒流放电 | 0:18 | 2358.8 | 3.9236 | 2.7467 | 0 | 3.3888
221 | 881 | 恒流恒压充电 | 1:47 | 2348.8 | 3.3906 | 4.1843 | 3.9174 | 0
221 | 883 | 恒流放电 | 0:18 | 2350.1 | 3.922 | 2.7461 | 0 | 3.3931
222 | 885 | 恒流恒压充电 | 1:47 | 2336.8 | 3.4002 | 4.1843 | 3.9205 | 0
222 | 887 | 恒流放电 | 0:18 | 2334.9 | 3.9158 | 2.7473 | 0 | 3.3813
223 | 889 | 恒流恒压充电 | 1:49 | 2323.8 | 3.4089 | 4.1843 | 3.9254 | 0
223 | 891 | 恒流放电 | 0:18 | 2330.6 | 3.9183 | 2.7498 | 0 | 3.3841
224 | 893 | 恒流恒压充电 | 1:51 | 2317 | 3.4123 | 4.184 | 3.9291 | 0
224 | 895 | 恒流放电 | 0:18 | 2315.4 | 3.9074 | 2.7455 | 0 | 3.3711
225 | 897 | 恒流恒压充电 | 1:52 | 2301.5 | 3.4188 | 4.184 | 3.9329 | 0
225 | 899 | 恒流放电 | 0:18 | 2300.2 | 3.8984 | 2.7486 | 0 | 3.3702
226 | 901 | 恒流恒压充电 | 1:52 | 2285.7 | 3.4254 | 4.184 | 3.9375 | 0
226 | 903 | 恒流放电 | 0:18 | 2295.8 | 3.8938 | 2.7467 | 0 | 3.364
227 | 905 | 恒流恒压充电 | 1:53 | 2280.5 | 3.4266 | 4.184 | 3.9406 | 0
227 | 907 | 恒流放电 | 0:18 | 2282.8 | 3.8898 | 2.7486 | 0 | 3.3593
228 | 909 | 恒流恒压充电 | 1:53 | 2270.5 | 3.43 | 4.184 | 3.9434 | 0
228 | 911 | 恒流放电 | 0:18 | 2282.8 | 3.891 | 2.7489 | 0 | 3.3621
229 | 913 | 恒流恒压充电 | 1:51 | 2275 | 3.4288 | 4.184 | 3.9409 | 0
229 | 915 | 恒流放电 | 0:18 | 2308.9 | 3.9034 | 2.7449 | 0 | 3.3668
230 | 917 | 恒流恒压充电 | 1:48 | 2303.9 | 3.417 | 4.1843 | 3.9322 | 0
230 | 919 | 恒流放电 | 0:18 | 2356.6 | 3.9211 | 2.7489 | 0 | 3.386
231 | 921 | 恒流恒压充电 | 1:47 | 2344.6 | 3.3863 | 4.1843 | 3.9152 | 0
231 | 923 | 恒流放电 | 0:18 | 2378.3 | 3.9229 | 2.7461 | 0 | 3.4052
232 | 925 | 恒流恒压充电 | 1:48 | 2364.2 | 3.3609 | 4.1843 | 3.9115 | 0
232 | 927 | 恒流放电 | 0:18 | 2369.6 | 3.9233 | 2.748 | 0 | 3.4021
233 | 929 | 恒流恒压充电 | 1:49 | 2358.9 | 3.3674 | 4.1843 | 3.9133 | 0
233 | 931 | 恒流放电 | 0:18 | 2354.4 | 3.9149 | 2.7418 | 0 | 3.3934
234 | 933 | 恒流恒压充电 | 1:51 | 2341.2 | 3.3872 | 4.1843 | 3.9202 | 0
234 | 935 | 恒流放电 | 0:18 | 2337.1 | 3.9084 | 2.7477 | 0 | 3.3851
235 | 937 | 恒流恒压充电 | 1:51 | 2324.3 | 3.4024 | 4.1843 | 3.926 | 0
235 | 939 | 恒流放电 | 0:18 | 2330.6 | 3.904 | 2.7498 | 0 | 3.3792
236 | 941 | 恒流恒压充电 | 1:52 | 2321.2 | 3.4037 | 4.1843 | 3.9267 | 0
236 | 943 | 恒流放电 | 0:18 | 2334.9 | 3.9031 | 2.7477 | 0 | 3.3798
237 | 945 | 恒流恒压充电 | 1:52 | 2321.3 | 3.4027 | 4.184 | 3.9267 | 0
237 | 947 | 恒流放电 | 0:18 | 2330.6 | 3.9034 | 2.7433 | 0 | 3.3801
238 | 949 | 恒流恒压充电 | 1:53 | 2319.7 | 3.404 | 4.184 | 3.9288 | 0
238 | 951 | 恒流放电 | 0:18 | 2324.1 | 3.9046 | 2.7427 | 0 | 3.3776
239 | 953 | 恒流恒压充电 | 1:53 | 2313.2 | 3.4083 | 4.1843 | 3.9313 | 0
239 | 955 | 恒流放电 | 0:18 | 2330.6 | 3.9096 | 2.747 | 0 | 3.382
240 | 957 | 恒流恒压充电 | 1:51 | 2322 | 3.403 | 4.1843 | 3.9257 | 0
240 | 959 | 恒流放电 | 0:18 | 2356.6 | 3.9161 | 2.7492 | 0 | 3.3866
241 | 961 | 恒流恒压充电 | 1:47 | 2346 | 3.3792 | 4.1843 | 3.9177 | 0
241 | 963 | 恒流放电 | 0:18 | 2363.2 | 3.9248 | 2.7405 | 0 | 3.3975
242 | 965 | 恒流恒压充电 | 1:46 | 2352.7 | 3.3696 | 4.1843 | 3.9143 | 0
242 | 967 | 恒流放电 | 0:18 | 2365.3 | 3.9236 | 2.7483 | 0 | 3.3937
243 | 969 | 恒流恒压充电 | 1:47 | 2352 | 3.3696 | 4.1843 | 3.9149 | 0
243 | 971 | 恒流放电 | 0:18 | 2347.9 | 3.9211 | 2.7489 | 0 | 3.395
244 | 973 | 恒流恒压充电 | 1:50 | 2333.8 | 3.3888 | 4.1843 | 3.9211 | 0
244 | 975 | 恒流放电 | 0:18 | 2343.6 | 3.909 | 2.743 | 0 | 3.3891
245 | 977 | 恒流恒压充电 | 1:51 | 2328.2 | 3.3919 | 4.1843 | 3.9254 | 0
245 | 979 | 恒流放电 | 0:18 | 2328.4 | 3.9015 | 2.7436 | 0 | 3.3782
246 | 981 | 恒流恒压充电 | 1:52 | 2314.4 | 3.4037 | 4.184 | 3.931 | 0
246 | 983 | 恒流放电 | 0:18 | 2315.5 | 3.8963 | 2.7464 | 0 | 3.3699
247 | 985 | 恒流恒压充电 | 1:53 | 2301.5 | 3.412 | 4.184 | 3.9332 | 0
247 | 987 | 恒流放电 | 0:18 | 2304.6 | 3.8932 | 2.7464 | 0 | 3.3739
248 | 989 | 恒流恒压充电 | 1:54 | 2295.2 | 3.4148 | 4.184 | 3.9344 | 0
248 | 991 | 恒流放电 | 0:18 | 2300.2 | 3.8904 | 2.7452 | 0 | 3.3689
249 | 993 | 恒流恒压充电 | 1:55 | 2287.8 | 3.4182 | 4.184 | 3.9372 | 0
249 | 995 | 恒流放电 | 0:18 | 2311.1 | 3.8922 | 2.7446 | 0 | 3.372
250 | 997 | 恒流恒压充电 | 1:51 | 2303 | 3.4108 | 4.1843 | 3.9338 | 0
250 | 999 | 恒流放电 | 0:18 | 2358.8 | 3.918 | 2.7477 | 0 | 3.3934
251 | 1001 | 恒流恒压充电 | 1:47 | 2350.9 | 3.3649 | 4.1843 | 3.9146 | 0
251 | 1003 | 恒流放电 | 0:18 | 2371.9 | 3.931 | 2.7461 | 0 | 3.4068
252 | 1005 | 恒流恒压充电 | 1:46 | 2359.7 | 3.3516 | 4.1843 | 3.9112 | 0
252 | 1007 | 恒流放电 | 0:18 | 2365.4 | 3.9326 | 2.7452 | 0 | 3.4049
253 | 1009 | 恒流恒压充电 | 1:47 | 2355.3 | 3.3562 | 4.1843 | 3.9105 | 0
253 | 1011 | 恒流放电 | 0:18 | 2347.9 | 3.9223 | 2.7393 | 0 | 3.3962
254 | 1013 | 恒流恒压充电 | 1:49 | 2335.4 | 3.381 | 4.1843 | 3.9205 | 0
254 | 1015 | 恒流放电 | 0:18 | 2332.8 | 3.9136 | 2.7421 | 0 | 3.3844
255 | 1017 | 恒流恒压充电 | 1:51 | 2317.9 | 3.3953 | 4.1843 | 3.9251 | 0
255 | 1019 | 恒流放电 | 0:18 | 2311.1 | 3.9003 | 2.7492 | 0 | 3.3792
256 | 1021 | 恒流恒压充电 | 1:52 | 2296.4 | 3.4117 | 4.1843 | 3.9322 | 0
256 | 1023 | 恒流放电 | 0:18 | 2302.5 | 3.896 | 2.7461 | 0 | 3.373
257 | 1025 | 恒流恒压充电 | 1:53 | 2286.7 | 3.4157 | 4.184 | 3.9357 | 0
257 | 1027 | 恒流放电 | 0:18 | 2291.6 | 3.8929 | 2.7498 | 0 | 3.3668
258 | 1029 | 恒流恒压充电 | 1:54 | 2278.7 | 3.4192 | 4.1843 | 3.9381 | 0
258 | 1031 | 恒流放电 | 0:18 | 2289.4 | 3.8876 | 2.7449 | 0 | 3.3624
259 | 1033 | 恒流恒压充电 | 1:55 | 2274.8 | 3.4204 | 4.184 | 3.9409 | 0
259 | 1035 | 恒流放电 | 0:18 | 2276.3 | 3.8873 | 2.7489 | 0 | 3.3587
260 | 1037 | 恒流恒压充电 | 1:56 | 2267.2 | 3.4247 | 4.1843 | 3.9425 | 0
260 | 1039 | 恒流放电 | 0:18 | 2328.5 | 3.9034 | 2.7458 | 0 | 3.3789
261 | 1041 | 恒流恒压充电 | 1:47 | 2321.4 | 3.3919 | 4.1843 | 3.9214 | 0
261 | 1043 | 恒流放电 | 0:18 | 2361.1 | 3.9254 | 2.7464 | 0 | 3.4021
262 | 1045 | 恒流恒压充电 | 1:46 | 2349.5 | 3.3541 | 4.1843 | 3.9118 | 0
262 | 1047 | 恒流放电 | 0:18 | 2354.6 | 3.9248 | 2.7477 | 0 | 3.4089
263 | 1049 | 恒流恒压充电 | 1:49 | 2340.1 | 3.3658 | 4.1843 | 3.9158 | 0
263 | 1051 | 恒流放电 | 0:18 | 2354.5 | 3.9195 | 2.7421 | 0 | 3.4043
264 | 1053 | 恒流恒压充电 | 1:48 | 2343.5 | 3.3587 | 4.1843 | 3.9146 | 0
264 | 1055 | 恒流放电 | 0:18 | 2334.9 | 3.9171 | 2.7455 | 0 | 3.3919
265 | 1057 | 恒流恒压充电 | 1:52 | 2318.7 | 3.3885 | 4.1843 | 3.9236 | 0
265 | 1059 | 恒流放电 | 0:18 | 2319.8 | 3.909 | 2.7421 | 0 | 3.3795
266 | 1061 | 恒流恒压充电 | 1:53 | 2306.2 | 3.3993 | 4.1843 | 3.9291 | 0
266 | 1063 | 恒流放电 | 0:18 | 2304.6 | 3.9012 | 2.7473 | 0 | 3.377
267 | 1065 | 恒流恒压充电 | 1:54 | 2290.3 | 3.4102 | 4.184 | 3.9357 | 0
267 | 1067 | 恒流放电 | 0:18 | 2293.8 | 3.8929 | 2.7461 | 0 | 3.3674
268 | 1069 | 恒流恒压充电 | 1:55 | 2279.1 | 3.4161 | 4.184 | 3.9403 | 0
268 | 1071 | 恒流放电 | 0:18 | 2278.5 | 3.8851 | 2.7492 | 0 | 3.3606
269 | 1073 | 恒流恒压充电 | 1:55 | 2263.4 | 3.4229 | 4.184 | 3.9428 | 0
269 | 1075 | 恒流放电 | 0:17 | 2271.9 | 3.8839 | 2.7498 | 0 | 3.3568
270 | 1077 | 恒流恒压充电 | 1:56 | 2259.6 | 3.4247 | 4.184 | 3.9462 | 0
270 | 1079 | 恒流放电 | 0:18 | 2302.5 | 3.8913 | 2.7458 | 0 | 3.373
271 | 1081 | 恒流恒压充电 | 1:50 | 2295.4 | 3.408 | 4.1843 | 3.9316 | 0
271 | 1083 | 恒流放电 | 0:18 | 2337.1 | 3.9161 | 2.7455 | 0 | 3.3928
272 | 1085 | 恒流恒压充电 | 1:47 | 2326.8 | 3.3776 | 4.1843 | 3.9177 | 0
272 | 1087 | 恒流放电 | 0:18 | 2350.3 | 3.9245 | 2.7464 | 0 | 3.4058
273 | 1089 | 恒流恒压充电 | 1:46 | 2339.6 | 3.3587 | 4.1843 | 3.9133 | 0
273 | 1091 | 恒流放电 | 0:18 | 2348.1 | 3.926 | 2.7489 | 0 | 3.4061
274 | 1093 | 恒流恒压充电 | 1:47 | 2333.5 | 3.3649 | 4.1843 | 3.9143 | 0
274 | 1095 | 恒流放电 | 0:18 | 2335.1 | 3.9202 | 2.7483 | 0 | 3.3956
275 | 1097 | 恒流恒压充电 | 1:50 | 2323.4 | 3.3751 | 4.1843 | 3.9217 | 0
275 | 1099 | 恒流放电 | 0:18 | 2311.1 | 3.9099 | 2.7458 | 0 | 3.3807
276 | 1101 | 恒流恒压充电 | 1:56 | 2298 | 3.3981 | 4.1843 | 3.9279 | 0
276 | 1103 | 恒流放电 | 0:18 | 2298.1 | 3.8981 | 2.7455 | 0 | 3.377
277 | 1105 | 恒流恒压充电 | 1:53 | 2287.9 | 3.4086 | 4.1843 | 3.9329 | 0
277 | 1107 | 恒流放电 | 0:18 | 2298.1 | 3.9037 | 2.7436 | 0 | 3.3761
278 | 1109 | 恒流恒压充电 | 1:53 | 2284.3 | 3.4099 | 4.1843 | 3.935 | 0
278 | 1111 | 恒流放电 | 0:18 | 2287.3 | 3.8988 | 2.7489 | 0 | 3.3733
279 | 1113 | 恒流恒压充电 | 1:52 | 2278.3 | 3.413 | 4.1843 | 3.936 | 0
279 | 1115 | 恒流放电 | 0:18 | 2283 | 3.8938 | 2.7452 | 0 | 3.3668
280 | 1117 | 恒流恒压充电 | 1:53 | 2271.9 | 3.4164 | 4.1843 | 3.9388 | 0
280 | 1119 | 恒流放电 | 0:18 | 2291.6 | 3.8926 | 2.7495 | 0 | 3.3686
281 | 1121 | 恒流恒压充电 | 1:49 | 2282.8 | 3.4117 | 4.1843 | 3.936 | 0
281 | 1123 | 恒流放电 | 0:18 | 2335.1 | 3.9164 | 2.748 | 0 | 3.3947
282 | 1125 | 恒流恒压充电 | 1:45 | 2325.6 | 3.3708 | 4.1843 | 3.9177 | 0
282 | 1127 | 恒流放电 | 0:18 | 2348.1 | 3.9298 | 2.747 | 0 | 3.4083
283 | 1129 | 恒流恒压充电 | 1:45 | 2334.8 | 3.3568 | 4.1843 | 3.913 | 0
283 | 1131 | 恒流放电 | 0:18 | 2343.8 | 3.9288 | 2.7473 | 0 | 3.4068
284 | 1133 | 恒流恒压充电 | 1:46 | 2333.7 | 3.3572 | 4.1843 | 3.9112 | 0
284 | 1135 | 恒流放电 | 0:18 | 2330.8 | 3.9242 | 2.7464 | 0 | 3.4006
285 | 1137 | 恒流恒压充电 | 1:47 | 2320.8 | 3.3714 | 4.1843 | 3.9158 | 0
285 | 1139 | 恒流放电 | 0:18 | 2306.9 | 3.9109 | 2.7483 | 0 | 3.3872
286 | 1141 | 恒流恒压充电 | 1:49 | 2296.7 | 3.3987 | 4.1843 | 3.9248 | 0
286 | 1143 | 恒流放电 | 0:18 | 2311.2 | 3.9096 | 2.7424 | 0 | 3.386
287 | 1145 | 恒流恒压充电 | 1:50 | 2299.8 | 3.3947 | 4.1843 | 3.9257 | 0
287 | 1147 | 恒流放电 | 0:18 | 2306.8 | 3.9078 | 2.7489 | 0 | 3.3829
288 | 1149 | 恒流恒压充电 | 1:50 | 2293.4 | 3.3993 | 4.1843 | 3.9291 | 0
288 | 1151 | 恒流放电 | 0:18 | 2309 | 3.9074 | 2.7421 | 0 | 3.3863
289 | 1153 | 恒流恒压充电 | 1:51 | 2298.8 | 3.395 | 4.1843 | 3.9276 | 0
289 | 1155 | 恒流放电 | 0:18 | 2306.8 | 3.9112 | 2.7495 | 0 | 3.3897
290 | 1157 | 恒流恒压充电 | 1:51 | 2295.8 | 3.3978 | 4.1843 | 3.9285 | 0
290 | 1159 | 恒流放电 | 0:18 | 2304.7 | 3.9115 | 2.7442 | 0 | 3.3869
291 | 1161 | 恒流恒压充电 | 1:50 | 2294.2 | 3.3987 | 4.1843 | 3.9279 | 0
291 | 1163 | 恒流放电 | 0:18 | 2306.8 | 3.9112 | 2.7498 | 0 | 3.3878
292 | 1165 | 恒流恒压充电 | 1:50 | 2293.2 | 3.3971 | 4.1843 | 3.9273 | 0
292 | 1167 | 恒流放电 | 0:18 | 2304.6 | 3.9043 | 2.7455 | 0 | 3.386
293 | 1169 | 恒流恒压充电 | 1:50 | 2292.4 | 3.3987 | 4.1843 | 3.9295 | 0
293 | 1171 | 恒流放电 | 0:18 | 2304.6 | 3.9071 | 2.7464 | 0 | 3.386
294 | 1173 | 恒流恒压充电 | 1:50 | 2293.7 | 3.3965 | 4.1843 | 3.9288 | 0
294 | 1175 | 恒流放电 | 0:18 | 2300.3 | 3.905 | 2.7473 | 0 | 3.3826
295 | 1177 | 恒流恒压充电 | 1:51 | 2288.6 | 3.3996 | 4.1843 | 3.9288 | 0
295 | 1179 | 恒流放电 | 0:18 | 2287.3 | 3.9012 | 2.7492 | 0 | 3.3779
296 | 1181 | 恒流恒压充电 | 1:53 | 2275 | 3.4083 | 4.1843 | 3.9338 | 0
296 | 1183 | 恒流放电 | 0:18 | 2278.6 | 3.8935 | 2.7492 | 0 | 3.3674
297 | 1185 | 恒流恒压充电 | 1:56 | 2263 | 3.4139 | 4.184 | 3.9366 | 0
297 | 1187 | 恒流放电 | 0:17 | 2250.3 | 3.878 | 2.7461 | 0 | 3.3609
298 | 1189 | 恒流恒压充电 | 1:56 | 2238.9 | 3.4275 | 4.184 | 3.9465 | 0
298 | 1191 | 恒流放电 | 0:17 | 2267.8 | 3.8851 | 2.7486 | 0 | 3.3665
299 | 1193 | 恒流恒压充电 | 1:56 | 2254.2 | 3.4176 | 4.1843 | 3.9422 | 0
299 | 1195 | 恒流放电 | 0:17 | 2265.5 | 3.8789 | 2.7458 | 0 | 3.3646
300 | 1197 | 恒流恒压充电 | 1:59 | 2250.6 | 3.4188 | 4.184 | 3.9456 | 0
300 | 1199 | 恒流放电 | 0:17 | 2252.5 | 3.8795 | 2.7467 | 0 | 3.3568
301 | 1201 | 恒流恒压充电 | 2:00 | 2242.3 | 3.4238 | 4.184 | 3.9493 | 0
301 | 1203 | 恒流放电 | 0:17 | 2263.4 | 3.882 | 2.7477 | 0 | 3.3606
302 | 1205 | 恒流恒压充电 | 1:50 | 2257.4 | 3.4182 | 4.1843 | 3.9403 | 0
302 | 1207 | 恒流放电 | 0:18 | 2313.3 | 3.9096 | 2.7458 | 0 | 3.3835
303 | 1209 | 恒流恒压充电 | 1:51 | 2299.6 | 3.381 | 4.1843 | 3.9226 | 0
303 | 1211 | 恒流放电 | 0:18 | 2285.1 | 3.9025 | 2.7467 | 0 | 3.3792
304 | 1213 | 恒流恒压充电 | 1:50 | 2276.8 | 3.4052 | 4.1843 | 3.935 | 0
304 | 1215 | 恒流放电 | 0:18 | 2298.1 | 3.9053 | 2.7418 | 0 | 3.3832
305 | 1217 | 恒流恒压充电 | 1:51 | 2285.6 | 3.3944 | 4.1843 | 3.9298 | 0
305 | 1219 | 恒流放电 | 0:18 | 2285.1 | 3.8994 | 2.7464 | 0 | 3.3745
306 | 1221 | 恒流恒压充电 | 1:53 | 2269.2 | 3.4074 | 4.1843 | 3.9357 | 0
306 | 1223 | 恒流放电 | 0:17 | 2259.1 | 3.8879 | 2.7492 | 0 | 3.3674
307 | 1225 | 恒流恒压充电 | 1:56 | 2243.9 | 3.4204 | 4.184 | 3.9428 | 0
307 | 1227 | 恒流放电 | 0:17 | 2248.2 | 3.878 | 2.7473 | 0 | 3.3559
308 | 1229 | 恒流恒压充电 | 1:58 | 2233.1 | 3.426 | 4.184 | 3.9468 | 0
308 | 1231 | 恒流放电 | 0:17 | 2235.1 | 3.8702 | 2.7455 | 0 | 3.3469
309 | 1233 | 恒流恒压充电 | 1:59 | 2223 | 3.4291 | 4.184 | 3.9508 | 0
309 | 1235 | 恒流放电 | 0:17 | 2232.9 | 3.8678 | 2.7455 | 0 | 3.3463
310 | 1237 | 恒流恒压充电 | 2:02 | 2220.8 | 3.43 | 4.184 | 3.9546 | 0
310 | 1239 | 恒流放电 | 0:17 | 2217.8 | 3.8662 | 2.747 | 0 | 3.3472
311 | 1241 | 恒流恒压充电 | 2:02 | 2205.2 | 3.4365 | 4.184 | 3.9592 | 0
311 | 1243 | 恒流放电 | 0:17 | 2215.6 | 3.865 | 2.7492 | 0 | 3.3479
312 | 1245 | 恒流恒压充电 | 1:55 | 2209.1 | 3.4375 | 4.1843 | 3.9549 | 0
312 | 1247 | 恒流放电 | 0:18 | 2278.6 | 3.8966 | 2.7486 | 0 | 3.373
313 | 1249 | 恒流恒压充电 | 1:49 | 2269.5 | 3.4058 | 4.1843 | 3.9353 | 0
313 | 1251 | 恒流放电 | 0:18 | 2302.5 | 3.9093 | 2.7495 | 0 | 3.3897
314 | 1253 | 恒流恒压充电 | 1:49 | 2289.5 | 3.3838 | 4.1843 | 3.9254 | 0
314 | 1255 | 恒流放电 | 0:18 | 2285.1 | 3.9 | 2.7492 | 0 | 3.3798
315 | 1257 | 恒流恒压充电 | 1:51 | 2274 | 3.3999 | 4.1843 | 3.9322 | 0
315 | 1259 | 恒流放电 | 0:18 | 2278.6 | 3.8981 | 2.7461 | 0 | 3.3727
316 | 1261 | 恒流恒压充电 | 1:55 | 2262.6 | 3.4061 | 4.184 | 3.9347 | 0
316 | 1263 | 恒流放电 | 0:17 | 2246.1 | 3.8833 | 2.7446 | 0 | 3.359
317 | 1265 | 恒流恒压充电 | 1:58 | 2232.9 | 3.4232 | 4.184 | 3.9443 | 0
317 | 1267 | 恒流放电 | 0:17 | 2230.8 | 3.8771 | 2.7489 | 0 | 3.3516
318 | 1269 | 恒流恒压充电 | 1:59 | 2218.1 | 3.4294 | 4.184 | 3.9508 | 0
318 | 1271 | 恒流放电 | 0:17 | 2226.4 | 3.8699 | 2.7492 | 0 | 3.3534
319 | 1273 | 恒流恒压充电 | 2:01 | 2212.5 | 3.4309 | 4.184 | 3.9555 | 0
319 | 1275 | 恒流放电 | 0:17 | 2217.8 | 3.8702 | 2.747 | 0 | 3.3528
320 | 1277 | 恒流恒压充电 | 2:01 | 2202.7 | 3.435 | 4.184 | 3.9583 | 0
320 | 1279 | 恒流放电 | 0:17 | 2200.5 | 3.864 | 2.7489 | 0 | 3.3426
321 | 1281 | 恒流恒压充电 | 2:02 | 2186.8 | 3.4418 | 4.184 | 3.9623 | 0
321 | 1283 | 恒流放电 | 0:17 | 2230.8 | 3.8643 | 2.7467 | 0 | 3.3485
322 | 1285 | 恒流恒压充电 | 1:54 | 2223.9 | 3.4285 | 4.184 | 3.9518 | 0
322 | 1287 | 恒流放电 | 0:18 | 2280.8 | 3.8904 | 2.7489 | 0 | 3.3742
323 | 1289 | 恒流恒压充电 | 1:50 | 2273.7 | 3.3953 | 4.1843 | 3.9363 | 0
323 | 1291 | 恒流放电 | 0:18 | 2296 | 3.905 | 2.7452 | 0 | 3.3885
324 | 1293 | 恒流恒压充电 | 1:50 | 2284 | 3.3851 | 4.1843 | 3.9288 | 0
324 | 1295 | 恒流放电 | 0:18 | 2291.6 | 3.905 | 2.747 | 0 | 3.3866
325 | 1297 | 恒流恒压充电 | 1:52 | 2277.8 | 3.3909 | 4.1843 | 3.9291 | 0
325 | 1299 | 恒流放电 | 0:18 | 2278.6 | 3.9003 | 2.7439 | 0 | 3.3764
326 | 1301 | 恒流恒压充电 | 1:53 | 2263.4 | 3.4009 | 4.184 | 3.9347 | 0
326 | 1303 | 恒流放电 | 0:17 | 2239.5 | 3.8802 | 2.7446 | 0 | 3.3547
327 | 1305 | 恒流恒压充电 | 1:56 | 2228.9 | 3.4219 | 4.184 | 3.9456 | 0
327 | 1307 | 恒流放电 | 0:17 | 2235.2 | 3.8789 | 2.7492 | 0 | 3.3587
328 | 1309 | 恒流恒压充电 | 2:00 | 2224.4 | 3.4238 | 4.184 | 3.9505 | 0
328 | 1311 | 恒流放电 | 0:17 | 2217.8 | 3.8749 | 2.7486 | 0 | 3.3562
329 | 1313 | 恒流恒压充电 | 2:00 | 2207.5 | 3.4325 | 4.184 | 3.9546 | 0
329 | 1315 | 恒流放电 | 0:17 | 2204.8 | 3.8628 | 2.7495 | 0 | 3.3429
330 | 1317 | 恒流恒压充电 | 2:00 | 2188.1 | 3.4381 | 4.184 | 3.9592 | 0
330 | 1319 | 恒流放电 | 0:17 | 2185.3 | 3.8566 | 2.7483 | 0 | 3.3333
331 | 1321 | 恒流恒压充电 | 2:03 | 2174.7 | 3.4437 | 4.184 | 3.9648 | 0
331 | 1323 | 恒流放电 | 0:17 | 2191.8 | 3.8569 | 2.7452 | 0 | 3.3364
332 | 1325 | 恒流恒压充电 | 1:56 | 2186.5 | 3.4409 | 4.184 | 3.9583 | 0
332 | 1327 | 恒流放电 | 0:17 | 2237.4 | 3.8774 | 2.7439 | 0 | 3.3565
333 | 1329 | 恒流恒压充电 | 1:54 | 2225 | 3.4216 | 4.184 | 3.9437 | 0
333 | 1331 | 恒流放电 | 0:17 | 2254.8 | 3.8885 | 2.7464 | 0 | 3.3649
334 | 1333 | 恒流恒压充电 | 1:54 | 2241.3 | 3.4133 | 4.1843 | 3.9394 | 0
334 | 1335 | 恒流放电 | 0:17 | 2252.6 | 3.8895 | 2.747 | 0 | 3.3674
335 | 1337 | 恒流恒压充电 | 1:58 | 2238.5 | 3.4142 | 4.184 | 3.9443 | 0
335 | 1339 | 恒流放电 | 0:17 | 2231 | 3.8857 | 2.7436 | 0 | 3.359
336 | 1341 | 恒流恒压充电 | 1:58 | 2216.5 | 3.4244 | 4.184 | 3.9505 | 0
336 | 1343 | 恒流放电 | 0:17 | 2211.3 | 3.8764 | 2.7455 | 0 | 3.3528
337 | 1345 | 恒流恒压充电 | 1:59 | 2200.3 | 3.4325 | 4.184 | 3.9533 | 0
337 | 1347 | 恒流放电 | 0:17 | 2211.3 | 3.8777 | 2.7442 | 0 | 3.3541
338 | 1349 | 恒流恒压充电 | 1:59 | 2197.8 | 3.4322 | 4.184 | 3.9561 | 0
338 | 1351 | 恒流放电 | 0:17 | 2196.1 | 3.8656 | 2.7461 | 0 | 3.3426
339 | 1353 | 恒流恒压充电 | 1:59 | 2180.6 | 3.439 | 4.184 | 3.9614 | 0
339 | 1355 | 恒流放电 | 0:17 | 2183.1 | 3.8609 | 2.7442 | 0 | 3.3345
340 | 1357 | 恒流恒压充电 | 2:01 | 2171.8 | 3.4424 | 4.184 | 3.9639 | 0
340 | 1359 | 恒流放电 | 0:17 | 2172.3 | 3.8569 | 2.748 | 0 | 3.3364
341 | 1361 | 恒流恒压充电 | 2:02 | 2159.2 | 3.4468 | 4.184 | 3.9679 | 0
341 | 1363 | 恒流放电 | 0:17 | 2191.8 | 3.8575 | 2.7473 | 0 | 3.3342
342 | 1365 | 恒流恒压充电 | 1:59 | 2185.7 | 3.4387 | 4.184 | 3.9564 | 0
342 | 1367 | 恒流放电 | 0:17 | 2254.8 | 3.887 | 2.743 | 0 | 3.3692
343 | 1369 | 恒流恒压充电 | 1:50 | 2248.8 | 3.4046 | 4.1843 | 3.9347 | 0
343 | 1371 | 恒流放电 | 0:17 | 2272.2 | 3.9037 | 2.7452 | 0 | 3.3798
344 | 1373 | 恒流恒压充电 | 1:51 | 2258.3 | 3.3947 | 4.184 | 3.9329 | 0
344 | 1375 | 恒流放电 | 0:17 | 2265.6 | 3.8978 | 2.7498 | 0 | 3.3807
345 | 1377 | 恒流恒压充电 | 1:53 | 2251.3 | 3.3999 | 4.1843 | 3.935 | 0
345 | 1379 | 恒流放电 | 0:17 | 2241.8 | 3.895 | 2.7458 | 0 | 3.3692
346 | 1381 | 恒流恒压充电 | 1:59 | 2227 | 3.4161 | 4.184 | 3.9462 | 0
346 | 1383 | 恒流放电 | 0:17 | 2209.3 | 3.8777 | 2.7477 | 0 | 3.3553
347 | 1385 | 恒流恒压充电 | 1:58 | 2197.6 | 3.4297 | 4.184 | 3.953 | 0
347 | 1387 | 恒流放电 | 0:17 | 2194 | 3.8687 | 2.7495 | 0 | 3.3432
348 | 1389 | 恒流恒压充电 | 1:59 | 2176.6 | 3.4381 | 4.184 | 3.9589 | 0
348 | 1391 | 恒流放电 | 0:17 | 2178.8 | 3.8585 | 2.7446 | 0 | 3.3407
349 | 1393 | 恒流恒压充电 | 2:01 | 2163.4 | 3.443 | 4.184 | 3.9629 | 0
349 | 1395 | 恒流放电 | 0:17 | 2170.1 | 3.8532 | 2.7486 | 0 | 3.3364
350 | 1397 | 恒流恒压充电 | 2:03 | 2156.9 | 3.4452 | 4.1837 | 3.9682 | 0
350 | 1399 | 恒流放电 | 0:17 | 2157.1 | 3.8513 | 2.7455 | 0 | 3.3311
351 | 1401 | 恒流恒压充电 | 2:05 | 2144.1 | 3.4511 | 4.184 | 3.9704 | 0
351 | 1403 | 恒流放电 | 0:17 | 2178.8 | 3.856 | 2.7473 | 0 | 3.3379
352 | 1405 | 恒流恒压充电 | 1:57 | 2176.4 | 3.4402 | 4.184 | 3.9595 | 0
352 | 1407 | 恒流放电 | 0:17 | 2252.6 | 3.8919 | 2.7455 | 0 | 3.3761
353 | 1409 | 恒流恒压充电 | 1:50 | 2244.1 | 3.4033 | 4.1843 | 3.9344 | 0
353 | 1411 | 恒流放电 | 0:17 | 2267.8 | 3.9078 | 2.7405 | 0 | 3.3928
354 | 1413 | 恒流恒压充电 | 1:52 | 2256 | 3.3922 | 4.1843 | 3.9316 | 0
354 | 1415 | 恒流放电 | 0:17 | 2252.6 | 3.9015 | 2.7489 | 0 | 3.3807
355 | 1417 | 恒流恒压充电 | 1:51 | 2239.9 | 3.4061 | 4.1843 | 3.9378 | 0
355 | 1419 | 恒流放电 | 0:17 | 2248.3 | 3.9031 | 2.7455 | 0 | 3.381
356 | 1421 | 恒流恒压充电 | 1:54 | 2229.6 | 3.4095 | 4.184 | 3.9406 | 0
356 | 1423 | 恒流放电 | 0:17 | 2209.3 | 3.8805 | 2.7464 | 0 | 3.3599
357 | 1425 | 恒流恒压充电 | 1:56 | 2196.3 | 3.4285 | 4.184 | 3.9521 | 0
357 | 1427 | 恒流放电 | 0:17 | 2191.9 | 3.8727 | 2.7492 | 0 | 3.3485
358 | 1429 | 恒流恒压充电 | 1:58 | 2177.2 | 3.4356 | 4.184 | 3.957 | 0
358 | 1431 | 恒流放电 | 0:17 | 2176.7 | 3.8671 | 2.7477 | 0 | 3.3469
359 | 1433 | 恒流恒压充电 | 2:00 | 2163 | 3.4415 | 4.184 | 3.9601 | 0
359 | 1435 | 恒流放电 | 0:17 | 2168 | 3.8616 | 2.7492 | 0 | 3.3413
360 | 1437 | 恒流恒压充电 | 2:01 | 2152.2 | 3.4455 | 4.184 | 3.962 | 0
360 | 1439 | 恒流放电 | 0:17 | 2161.5 | 3.8563 | 2.7439 | 0 | 3.3345
361 | 1441 | 恒流恒压充电 | 2:02 | 2145.5 | 3.4471 | 4.184 | 3.9667 | 0
361 | 1443 | 恒流放电 | 0:17 | 2176.6 | 3.8588 | 2.7492 | 0 | 3.3413
362 | 1445 | 恒流恒压充电 | 1:57 | 2173.6 | 3.4396 | 4.1843 | 3.9555 | 0
362 | 1447 | 恒流放电 | 0:17 | 2239.6 | 3.8957 | 2.7464 | 0 | 3.3742
363 | 1449 | 恒流恒压充电 | 1:50 | 2231.1 | 3.4086 | 4.1843 | 3.9369 | 0
363 | 1451 | 恒流放电 | 0:17 | 2255 | 3.9087 | 2.748 | 0 | 3.3919
364 | 1453 | 恒流恒压充电 | 1:50 | 2239.4 | 3.3993 | 4.1843 | 3.9338 | 0
364 | 1455 | 恒流放电 | 0:17 | 2239.7 | 3.8988 | 2.7455 | 0 | 3.3754
365 | 1457 | 恒流恒压充电 | 1:53 | 2227.3 | 3.4086 | 4.1843 | 3.9425 | 0
365 | 1459 | 恒流放电 | 0:17 | 2226.6 | 3.8929 | 2.743 | 0 | 3.3658
366 | 1461 | 恒流恒压充电 | 1:55 | 2210.4 | 3.4176 | 4.184 | 3.9459 | 0
366 | 1463 | 恒流放电 | 0:17 | 2189.8 | 3.8761 | 2.7477 | 0 | 3.3516
367 | 1465 | 恒流恒压充电 | 1:57 | 2177.3 | 3.434 | 4.184 | 3.9549 | 0
367 | 1467 | 恒流放电 | 0:17 | 2185.5 | 3.8746 | 2.7473 | 0 | 3.3491
368 | 1469 | 恒流恒压充电 | 1:58 | 2172 | 3.4362 | 4.184 | 3.9543 | 0
368 | 1471 | 恒流放电 | 0:17 | 2185.5 | 3.8764 | 2.7495 | 0 | 3.3494
369 | 1473 | 恒流恒压充电 | 1:57 | 2172.9 | 3.4356 | 4.184 | 3.9555 | 0
369 | 1475 | 恒流放电 | 0:17 | 2189.8 | 3.8736 | 2.7427 | 0 | 3.3479
370 | 1477 | 恒流恒压充电 | 1:57 | 2175.6 | 3.4331 | 4.1843 | 3.9539 | 0
370 | 1479 | 恒流放电 | 0:17 | 2187.7 | 3.8764 | 2.7483 | 0 | 3.3525
371 | 1481 | 恒流恒压充电 | 2:00 | 2174.4 | 3.434 | 4.184 | 3.957 | 0
371 | 1483 | 恒流放电 | 0:17 | 2181 | 3.8746 | 2.7473 | 0 | 3.3541
372 | 1485 | 恒流恒压充电 | 1:53 | 2175.9 | 3.4359 | 4.1843 | 3.9552 | 0
372 | 1487 | 恒流放电 | 0:17 | 2231 | 3.8935 | 2.7458 | 0 | 3.3711
373 | 1489 | 恒流恒压充电 | 1:48 | 2223.8 | 3.4092 | 4.1843 | 3.9381 | 0
373 | 1491 | 恒流放电 | 0:17 | 2248.5 | 3.9093 | 2.747 | 0 | 3.3909
374 | 1493 | 恒流恒压充电 | 1:48 | 2237.1 | 3.399 | 4.1843 | 3.9329 | 0
374 | 1495 | 恒流放电 | 0:17 | 2228.9 | 3.9071 | 2.747 | 0 | 3.3813
375 | 1497 | 恒流恒压充电 | 1:48 | 2219.5 | 3.4126 | 4.1843 | 3.9369 | 0
375 | 1499 | 恒流放电 | 0:17 | 2233.3 | 3.904 | 2.7411 | 0 | 3.3782
376 | 1501 | 恒流恒压充电 | 1:50 | 2220.2 | 3.4092 | 4.1843 | 3.9381 | 0
376 | 1503 | 恒流放电 | 0:17 | 2213.7 | 3.8932 | 2.7464 | 0 | 3.3705
377 | 1505 | 恒流恒压充电 | 1:54 | 2200.3 | 3.4207 | 4.1843 | 3.9434 | 0
377 | 1507 | 恒流放电 | 0:17 | 2200.7 | 3.8864 | 2.7477 | 0 | 3.3643
378 | 1509 | 恒流恒压充电 | 1:54 | 2185.8 | 3.4275 | 4.184 | 3.9474 | 0
378 | 1511 | 恒流放电 | 0:17 | 2192 | 3.8814 | 2.7439 | 0 | 3.3562
379 | 1513 | 恒流恒压充电 | 1:55 | 2179.3 | 3.4297 | 4.1843 | 3.9515 | 0
379 | 1515 | 恒流放电 | 0:17 | 2192 | 3.8777 | 2.7436 | 0 | 3.3556
380 | 1517 | 恒流恒压充电 | 1:57 | 2184 | 3.4278 | 4.1843 | 3.9518 | 0
380 | 1519 | 恒流放电 | 0:17 | 2183.3 | 3.8826 | 2.7446 | 0 | 3.3562
381 | 1521 | 恒流恒压充电 | 1:56 | 2171 | 3.4331 | 4.1843 | 3.9549 | 0
381 | 1523 | 恒流放电 | 0:17 | 2181.2 | 3.8783 | 2.748 | 0 | 3.3581
382 | 1525 | 恒流恒压充电 | 1:58 | 2170.3 | 3.434 | 4.1843 | 3.9564 | 0
382 | 1527 | 恒流放电 | 0:17 | 2202.8 | 3.8842 | 2.7486 | 0 | 3.3646
383 | 1529 | 恒流恒压充电 | 1:49 | 2199.8 | 3.4213 | 4.1843 | 3.9428 | 0
383 | 1531 | 恒流放电 | 0:17 | 2242 | 3.909 | 2.7477 | 0 | 3.3913
384 | 1533 | 恒流恒压充电 | 1:48 | 2227.9 | 3.3996 | 4.1843 | 3.9319 | 0
384 | 1535 | 恒流放电 | 0:17 | 2233.3 | 3.9059 | 2.7449 | 0 | 3.3869
385 | 1537 | 恒流恒压充电 | 1:49 | 2217.9 | 3.4071 | 4.1843 | 3.9357 | 0
385 | 1539 | 恒流放电 | 0:17 | 2220.2 | 3.8938 | 2.7452 | 0 | 3.3782
386 | 1541 | 恒流恒压充电 | 1:51 | 2209.6 | 3.4126 | 4.1843 | 3.9369 | 0
386 | 1543 | 恒流放电 | 0:17 | 2207.2 | 3.8938 | 2.7498 | 0 | 3.3748
387 | 1545 | 恒流恒压充电 | 1:54 | 2195.7 | 3.4198 | 4.1843 | 3.9437 | 0
387 | 1547 | 恒流放电 | 0:17 | 2194.2 | 3.8857 | 2.7427 | 0 | 3.3606
388 | 1549 | 恒流恒压充电 | 1:59 | 2178.2 | 3.4272 | 4.184 | 3.9524 | 0
388 | 1551 | 恒流放电 | 0:17 | 2183.3 | 3.878 | 2.7427 | 0 | 3.3553
389 | 1553 | 恒流恒压充电 | 1:58 | 2173.1 | 3.4306 | 4.1843 | 3.9546 | 0
389 | 1555 | 恒流放电 | 0:17 | 2172.5 | 3.8795 | 2.748 | 0 | 3.3584
390 | 1557 | 恒流恒压充电 | 1:57 | 2157.7 | 3.4375 | 4.1843 | 3.9589 | 0
390 | 1559 | 恒流放电 | 0:17 | 2159.5 | 3.8718 | 2.7461 | 0 | 3.35
391 | 1561 | 恒流恒压充电 | 1:57 | 2146.6 | 3.4415 | 4.184 | 3.9605 | 0
391 | 1563 | 恒流放电 | 0:17 | 2155.1 | 3.8693 | 2.7486 | 0 | 3.3479
392 | 1565 | 恒流恒压充电 | 1:55 | 2146.3 | 3.443 | 4.1843 | 3.9632 | 0
392 | 1567 | 恒流放电 | 0:17 | 2187.7 | 3.8789 | 2.7464 | 0 | 3.3572
393 | 1569 | 恒流恒压充电 | 1:50 | 2184 | 3.4257 | 4.1843 | 3.9474 | 0
393 | 1571 | 恒流放电 | 0:17 | 2209.3 | 3.8972 | 2.7483 | 0 | 3.3758
394 | 1573 | 恒流恒压充电 | 1:47 | 2199.5 | 3.4164 | 4.1843 | 3.9375 | 0
394 | 1575 | 恒流放电 | 0:17 | 2220.3 | 3.904 | 2.7477 | 0 | 3.3891
395 | 1577 | 恒流恒压充电 | 1:48 | 2210.2 | 3.4095 | 4.1843 | 3.9344 | 0
395 | 1579 | 恒流放电 | 0:17 | 2213.8 | 3.9043 | 2.7458 | 0 | 3.3888
396 | 1581 | 恒流恒压充电 | 1:49 | 2199.5 | 3.4157 | 4.1843 | 3.9391 | 0
396 | 1583 | 恒流放电 | 0:17 | 2207.2 | 3.8944 | 2.7464 | 0 | 3.3776
397 | 1585 | 恒流恒压充电 | 1:55 | 2192.8 | 3.417 | 4.1843 | 3.9456 | 0
397 | 1587 | 恒流放电 | 0:17 | 2181.2 | 3.8851 | 2.7464 | 0 | 3.3696
398 | 1589 | 恒流恒压充电 | 1:55 | 2170.7 | 3.4306 | 4.1843 | 3.9549 | 0
398 | 1591 | 恒流放电 | 0:17 | 2179 | 3.8867 | 2.7492 | 0 | 3.3714
399 | 1593 | 恒流恒压充电 | 1:55 | 2168.7 | 3.4303 | 4.1843 | 3.9536 | 0
399 | 1595 | 恒流放电 | 0:17 | 2176.8 | 3.8811 | 2.7483 | 0 | 3.3652
400 | 1597 | 恒流恒压充电 | 1:54 | 2164 | 3.4316 | 4.1843 | 3.953 | 0
400 | 1599 | 恒流放电 | 0:17 | 2172.5 | 3.8792 | 2.7477 | 0 | 3.3637
401 | 1601 | 恒流恒压充电 | 1:54 | 2160.4 | 3.4328 | 4.1843 | 3.9552 | 0
401 | 1603 | 恒流放电 | 0:17 | 2170.3 | 3.8749 | 2.7489 | 0 | 3.3584
402 | 1605 | 恒流恒压充电 | 1:56 | 2154.7 | 3.4347 | 4.1843 | 3.9552 | 0
402 | 1607 | 恒流放电 | 0:17 | 2179 | 3.8749 | 2.7452 | 0 | 3.3649
403 | 1609 | 恒流恒压充电 | 1:54 | 2174.9 | 3.4272 | 4.1843 | 3.9487 | 0
403 | 1611 | 恒流放电 | 0:17 | 2203 | 3.896 | 2.7415 | 0 | 3.3816
404 | 1613 | 恒流恒压充电 | 1:47 | 2197.4 | 3.4157 | 4.1843 | 3.9412 | 0
404 | 1615 | 恒流放电 | 0:17 | 2229 | 3.9105 | 2.7458 | 0 | 3.3947
405 | 1617 | 恒流恒压充电 | 1:48 | 2218.8 | 3.3987 | 4.1843 | 3.9326 | 0
405 | 1619 | 恒流放电 | 0:17 | 2229 | 3.9087 | 2.7473 | 0 | 3.3919
406 | 1621 | 恒流恒压充电 | 1:54 | 2212.9 | 3.4018 | 4.1843 | 3.9422 | 0
406 | 1623 | 恒流放电 | 0:17 | 2209.5 | 3.8957 | 2.7495 | 0 | 3.386
407 | 1625 | 恒流恒压充电 | 1:55 | 2198.1 | 3.4117 | 4.1843 | 3.9419 | 0
407 | 1627 | 恒流放电 | 0:17 | 2189.8 | 3.8929 | 2.748 | 0 | 3.3714
408 | 1629 | 恒流恒压充电 | 1:53 | 2176.5 | 3.4238 | 4.1843 | 3.9474 | 0
408 | 1631 | 恒流放电 | 0:17 | 2179 | 3.8857 | 2.7415 | 0 | 3.3708
409 | 1633 | 恒流恒压充电 | 1:53 | 2166.2 | 3.4278 | 4.1843 | 3.9502 | 0
409 | 1635 | 恒流放电 | 0:17 | 2172.5 | 3.8811 | 2.7436 | 0 | 3.3668
410 | 1637 | 恒流恒压充电 | 1:54 | 2158.9 | 3.4316 | 4.1843 | 3.9549 | 0
410 | 1639 | 恒流放电 | 0:17 | 2161.7 | 3.8764 | 2.7446 | 0 | 3.3593
411 | 1641 | 恒流恒压充电 | 1:56 | 2149.7 | 3.435 | 4.1843 | 3.9567 | 0
411 | 1643 | 恒流放电 | 0:17 | 2155.2 | 3.8746 | 2.7498 | 0 | 3.3562
412 | 1645 | 恒流恒压充电 | 1:57 | 2143.8 | 3.4381 | 4.1843 | 3.9561 | 0
412 | 1647 | 恒流放电 | 0:17 | 2153 | 3.873 | 2.7473 | 0 | 3.3544
413 | 1649 | 恒流恒压充电 | 1:56 | 2145 | 3.4384 | 4.1843 | 3.9546 | 0
413 | 1651 | 恒流放电 | 0:17 | 2174.7 | 3.8829 | 2.7498 | 0 | 3.368
414 | 1653 | 恒流恒压充电 | 1:51 | 2169.5 | 3.4263 | 4.1843 | 3.9496 | 0
414 | 1655 | 恒流放电 | 0:17 | 2196.5 | 3.8963 | 2.7446 | 0 | 3.3785
415 | 1657 | 恒流恒压充电 | 1:52 | 2184.6 | 3.417 | 4.1843 | 3.9443 | 0
415 | 1659 | 恒流放电 | 0:17 | 2185.6 | 3.8969 | 2.7473 | 0 | 3.3776
416 | 1661 | 恒流恒压充电 | 1:53 | 2178 | 3.4207 | 4.1843 | 3.9453 | 0
416 | 1663 | 恒流放电 | 0:17 | 2176.9 | 3.8929 | 2.7473 | 0 | 3.3764
417 | 1665 | 恒流恒压充电 | 1:52 | 2164.1 | 3.4269 | 4.1843 | 3.949 | 0
417 | 1667 | 恒流放电 | 0:17 | 2172.5 | 3.887 | 2.7433 | 0 | 3.3705
418 | 1669 | 恒流恒压充电 | 1:52 | 2159 | 3.4291 | 4.1843 | 3.9518 | 0
418 | 1671 | 恒流放电 | 0:17 | 2168.2 | 3.8836 | 2.7421 | 0 | 3.3668
419 | 1673 | 恒流恒压充电 | 1:52 | 2153.5 | 3.4306 | 4.1843 | 3.9518 | 0
419 | 1675 | 恒流放电 | 0:17 | 2150.8 | 3.8792 | 2.7495 | 0 | 3.359
420 | 1677 | 恒流恒压充电 | 1:53 | 2141 | 3.4365 | 4.1843 | 3.9558 | 0
420 | 1679 | 恒流放电 | 0:17 | 2146.5 | 3.8792 | 2.7477 | 0 | 3.3584
421 | 1681 | 恒流恒压充电 | 1:54 | 2137.1 | 3.4387 | 4.1843 | 3.9564 | 0
421 | 1683 | 恒流放电 | 0:17 | 2148.7 | 3.8758 | 2.7436 | 0 | 3.3547
422 | 1685 | 恒流恒压充电 | 1:55 | 2134.6 | 3.4393 | 4.1843 | 3.9533 | 0
422 | 1687 | 恒流放电 | 0:16 | 2144.3 | 3.8743 | 2.7446 | 0 | 3.3541
423 | 1689 | 恒流恒压充电 | 1:57 | 2136.2 | 3.4387 | 4.1843 | 3.9595 | 0
423 | 1691 | 恒流放电 | 0:17 | 2168.2 | 3.8829 | 2.748 | 0 | 3.3727
424 | 1693 | 恒流恒压充电 | 1:53 | 2157.4 | 3.4272 | 4.1843 | 3.9549 | 0
424 | 1695 | 恒流放电 | 0:17 | 2157.3 | 3.8873 | 2.7473 | 0 | 3.3671
425 | 1697 | 恒流恒压充电 | 1:55 | 2148.4 | 3.4337 | 4.1843 | 3.9558 | 0
425 | 1699 | 恒流放电 | 0:17 | 2179.1 | 3.8944 | 2.7427 | 0 | 3.382
426 | 1701 | 恒流恒压充电 | 1:51 | 2169.7 | 3.421 | 4.1843 | 3.9477 | 0
426 | 1703 | 恒流放电 | 0:17 | 2174.8 | 3.8941 | 2.7455 | 0 | 3.3798
427 | 1705 | 恒流恒压充电 | 1:52 | 2160.4 | 3.4247 | 4.1843 | 3.9487 | 0
427 | 1707 | 恒流放电 | 0:17 | 2148.7 | 3.8802 | 2.7424 | 0 | 3.3603
428 | 1709 | 恒流恒压充电 | 1:58 | 2136.5 | 3.4362 | 4.1843 | 3.957 | 0
428 | 1711 | 恒流放电 | 0:16 | 2137.8 | 3.874 | 2.7452 | 0 | 3.3627
429 | 1713 | 恒流恒压充电 | 1:55 | 2127.9 | 3.4402 | 4.1843 | 3.9589 | 0
429 | 1715 | 恒流放电 | 0:16 | 2133.5 | 3.8736 | 2.7492 | 0 | 3.3606
430 | 1717 | 恒流恒压充电 | 1:56 | 2122.9 | 3.4424 | 4.1843 | 3.9564 | 0
430 | 1719 | 恒流放电 | 0:16 | 2129.2 | 3.8727 | 2.7473 | 0 | 3.3584
431 | 1721 | 恒流恒压充电 | 1:56 | 2116.3 | 3.4446 | 4.1843 | 3.9595 | 0
431 | 1723 | 恒流放电 | 0:16 | 2133.5 | 3.8715 | 2.7477 | 0 | 3.3565
432 | 1725 | 恒流恒压充电 | 1:57 | 2119.9 | 3.4421 | 4.1843 | 3.9595 | 0
432 | 1727 | 恒流放电 | 0:16 | 2131.3 | 3.8733 | 2.7458 | 0 | 3.3618
433 | 1729 | 恒流恒压充电 | 1:58 | 2122 | 3.4418 | 4.1843 | 3.9601 | 0
433 | 1731 | 恒流放电 | 0:16 | 2133.5 | 3.8761 | 2.748 | 0 | 3.3581
434 | 1733 | 恒流恒压充电 | 1:56 | 2123.1 | 3.4418 | 4.1843 | 3.9592 | 0
434 | 1735 | 恒流放电 | 0:16 | 2140 | 3.8839 | 2.748 | 0 | 3.3612
435 | 1737 | 恒流恒压充电 | 1:56 | 2128.9 | 3.4396 | 4.1843 | 3.9598 | 0
435 | 1739 | 恒流放电 | 0:17 | 2161.8 | 3.8888 | 2.7483 | 0 | 3.3764
436 | 1741 | 恒流恒压充电 | 1:53 | 2151.9 | 3.4263 | 4.1843 | 3.9508 | 0
436 | 1743 | 恒流放电 | 0:17 | 2155.3 | 3.8891 | 2.7464 | 0 | 3.377
437 | 1745 | 恒流恒压充电 | 1:53 | 2144 | 3.4306 | 4.1843 | 3.9521 | 0
437 | 1747 | 恒流放电 | 0:16 | 2137.8 | 3.887 | 2.7464 | 0 | 3.3705
438 | 1749 | 恒流恒压充电 | 1:54 | 2123.3 | 3.4396 | 4.1843 | 3.9549 | 0
438 | 1751 | 恒流放电 | 0:16 | 2127 | 3.8761 | 2.7495 | 0 | 3.3612
439 | 1753 | 恒流恒压充电 | 1:56 | 2115.8 | 3.443 | 4.1843 | 3.9589 | 0
439 | 1755 | 恒流放电 | 0:16 | 2127 | 3.8777 | 2.7495 | 0 | 3.3618
440 | 1757 | 恒流恒压充电 | 1:55 | 2116.7 | 3.4418 | 4.1843 | 3.9598 | 0
440 | 1759 | 恒流放电 | 0:16 | 2131.3 | 3.8808 | 2.7498 | 0 | 3.3661
441 | 1761 | 恒流恒压充电 | 1:57 | 2119.5 | 3.4409 | 4.1843 | 3.9595 | 0
441 | 1763 | 恒流放电 | 0:16 | 2129.2 | 3.8802 | 2.7461 | 0 | 3.3643
442 | 1765 | 恒流恒压充电 | 1:54 | 2116.2 | 3.4418 | 4.1843 | 3.9605 | 0
442 | 1767 | 恒流放电 | 0:16 | 2120.5 | 3.8767 | 2.7446 | 0 | 3.3599
443 | 1769 | 恒流恒压充电 | 1:53 | 2108.6 | 3.4443 | 4.1843 | 3.9601 | 0
443 | 1771 | 恒流放电 | 0:16 | 2111.8 | 3.8746 | 2.747 | 0 | 3.3562
444 | 1773 | 恒流恒压充电 | 1:56 | 2103.1 | 3.4477 | 4.1843 | 3.966 | 0
444 | 1775 | 恒流放电 | 0:16 | 2131.3 | 3.8789 | 2.7495 | 0 | 3.3702
445 | 1777 | 恒流恒压充电 | 1:53 | 2122 | 3.4396 | 4.1843 | 3.9583 | 0
445 | 1779 | 恒流放电 | 0:16 | 2137.9 | 3.8839 | 2.7473 | 0 | 3.3727
446 | 1781 | 恒流恒压充电 | 1:51 | 2126.2 | 3.4359 | 4.1843 | 3.9539 | 0
446 | 1783 | 恒流放电 | 0:16 | 2135.7 | 3.8789 | 2.7442 | 0 | 3.3677
447 | 1785 | 恒流恒压充电 | 1:52 | 2125.1 | 3.4359 | 4.1843 | 3.9533 | 0
447 | 1787 | 恒流放电 | 0:16 | 2133.5 | 3.882 | 2.7415 | 0 | 3.3711
448 | 1789 | 恒流恒压充电 | 1:53 | 2123.3 | 3.4365 | 4.1843 | 3.9552 | 0
448 | 1791 | 恒流放电 | 0:16 | 2133.5 | 3.8808 | 2.7492 | 0 | 3.3689
449 | 1793 | 恒流恒压充电 | 1:54 | 2121.9 | 3.4371 | 4.1843 | 3.9552 | 0
449 | 1795 | 恒流放电 | 0:16 | 2131.3 | 3.8833 | 2.7446 | 0 | 3.3736
450 | 1797 | 恒流恒压充电 | 1:55 | 2122.5 | 3.4378 | 4.1843 | 3.9564 | 0
450 | 1799 | 恒流放电 | 0:16 | 2129.2 | 3.8851 | 2.7486 | 0 | 3.3702
451 | 1801 | 恒流恒压充电 | 1:53 | 2115.2 | 3.4402 | 4.1843 | 3.9577 | 0
451 | 1803 | 恒流放电 | 0:16 | 2120.5 | 3.8802 | 2.7464 | 0 | 3.3646
452 | 1805 | 恒流恒压充电 | 1:52 | 2109.3 | 3.4424 | 4.1843 | 3.9574 | 0
452 | 1807 | 恒流放电 | 0:16 | 2118.4 | 3.8792 | 2.747 | 0 | 3.3643
453 | 1809 | 恒流恒压充电 | 1:52 | 2109.5 | 3.4418 | 4.1843 | 3.958 | 0
453 | 1811 | 恒流放电 | 0:16 | 2122.7 | 3.8798 | 2.7458 | 0 | 3.3661
454 | 1813 | 恒流恒压充电 | 1:51 | 2112.2 | 3.4412 | 4.1843 | 3.957 | 0
454 | 1815 | 恒流放电 | 0:16 | 2124.9 | 3.8833 | 2.7473 | 0 | 3.3671
455 | 1817 | 恒流恒压充电 | 1:51 | 2116.7 | 3.4384 | 4.1843 | 3.9539 | 0
455 | 1819 | 恒流放电 | 0:16 | 2133.6 | 3.8864 | 2.7486 | 0 | 3.3761
456 | 1821 | 恒流恒压充电 | 1:52 | 2124.1 | 3.434 | 4.1843 | 3.9508 | 0
456 | 1823 | 恒流放电 | 0:16 | 2138 | 3.8885 | 2.7436 | 0 | 3.3692
457 | 1825 | 恒流恒压充电 | 1:54 | 2127.3 | 3.4309 | 4.1843 | 3.9539 | 0
457 | 1827 | 恒流放电 | 0:16 | 2120.5 | 3.8798 | 2.7486 | 0 | 3.3624
458 | 1829 | 恒流恒压充电 | 1:52 | 2113.7 | 3.439 | 4.1843 | 3.9564 | 0
458 | 1831 | 恒流放电 | 0:16 | 2138 | 3.8895 | 2.748 | 0 | 3.3835
459 | 1833 | 恒流恒压充电 | 1:54 | 2128.7 | 3.4319 | 4.1843 | 3.9536 | 0
459 | 1835 | 恒流放电 | 0:16 | 2131.4 | 3.8913 | 2.7424 | 0 | 3.3767
460 | 1837 | 恒流恒压充电 | 1:52 | 2120.5 | 3.4356 | 4.1843 | 3.9549 | 0
460 | 1839 | 恒流放电 | 0:16 | 2120.6 | 3.886 | 2.7477 | 0 | 3.3702
461 | 1841 | 恒流恒压充电 | 1:52 | 2107.7 | 3.4412 | 4.1843 | 3.957 | 0
461 | 1843 | 恒流放电 | 0:16 | 2122.8 | 3.8842 | 2.7473 | 0 | 3.3717
462 | 1845 | 恒流恒压充电 | 1:51 | 2110.4 | 3.4396 | 4.1843 | 3.9558 | 0
462 | 1847 | 恒流放电 | 0:16 | 2116.3 | 3.882 | 2.747 | 0 | 3.3674
463 | 1849 | 恒流恒压充电 | 1:52 | 2103.8 | 3.4412 | 4.1843 | 3.9583 | 0
463 | 1851 | 恒流放电 | 0:16 | 2114.1 | 3.8795 | 2.747 | 0 | 3.3646
464 | 1853 | 恒流恒压充电 | 1:54 | 2101.2 | 3.4421 | 4.1843 | 3.9577 | 0
464 | 1855 | 恒流放电 | 0:16 | 2103.2 | 3.878 | 2.7467 | 0 | 3.3603
465 | 1857 | 恒流恒压充电 | 1:53 | 2092 | 3.4468 | 4.1843 | 3.9595 | 0
465 | 1859 | 恒流放电 | 0:16 | 2120.6 | 3.8842 | 2.7473 | 0 | 3.3714
466 | 1861 | 恒流恒压充电 | 1:51 | 2110.2 | 3.4381 | 4.1843 | 3.9539 | 0
466 | 1863 | 恒流放电 | 0:16 | 2125 | 3.8857 | 2.747 | 0 | 3.3785
467 | 1865 | 恒流恒压充电 | 1:52 | 2112.3 | 3.4359 | 4.1843 | 3.9549 | 0
467 | 1867 | 恒流放电 | 0:16 | 2131.4 | 3.8867 | 2.7442 | 0 | 3.3745
468 | 1869 | 恒流恒压充电 | 1:54 | 2112.2 | 3.4384 | 4.1843 | 3.9552 | 0
468 | 1871 | 恒流放电 | 0:16 | 2114.1 | 3.8814 | 2.7418 | 0 | 3.3674
469 | 1873 | 恒流恒压充电 | 1:54 | 2101.5 | 3.4399 | 4.1843 | 3.9592 | 0
469 | 1875 | 恒流放电 | 0:16 | 2107.5 | 3.8767 | 2.7492 | 0 | 3.3643
470 | 1877 | 恒流恒压充电 | 1:55 | 2089.7 | 3.4427 | 4.1843 | 3.9589 | 0
470 | 1879 | 恒流放电 | 0:16 | 2055.5 | 3.8578 | 2.7486 | 0 | 3.3392
471 | 1881 | 恒流恒压充电 | 1:58 | 2045.8 | 3.4647 | 4.184 | 3.975 | 0
471 | 1883 | 恒流放电 | 0:16 | 2066.4 | 3.8616 | 2.7473 | 0 | 3.3432
472 | 1885 | 恒流恒压充电 | 1:58 | 2053 | 3.4601 | 4.184 | 3.9716 | 0
472 | 1887 | 恒流放电 | 0:16 | 2055.5 | 3.8588 | 2.7483 | 0 | 3.3404
473 | 1889 | 恒流恒压充电 | 1:58 | 2041 | 3.4644 | 4.184 | 3.9719 | 0
473 | 1891 | 恒流放电 | 0:16 | 2051.1 | 3.8569 | 2.748 | 0 | 3.3457
474 | 1893 | 恒流恒压充电 | 1:30 | 1993.1 | 3.465 | 4.1843 | 3.9685 | 0

## cycle
Cycle
循环序号 | 充电容量(mAh) | 放电容量(mAh) | 放电容量保持率
1 | 2594.7 | 2631.1 | 100.3% | 1C
2 | 2600.4 | 2623.2 | 100% | 3C
3 | 2614.4 | 2603.7 | 99.26%
4 | 2595.1 | 2610.2 | 99.5%
5 | 2600.5 | 2612.4 | 99.59%
6 | 2599.8 | 2605.9 | 99.34%
7 | 2594.8 | 2605.9 | 99.34%
8 | 2595.2 | 2601.6 | 99.18%
9 | 2591.7 | 2603.7 | 99.26%
10 | 2592.1 | 2599.4 | 99.09%
11 | 2589 | 2601.6 | 99.18%
12 | 2589.8 | 2603.7 | 99.26%
13 | 2594.4 | 2614.6 | 99.67%
14 | 2603 | 2519.3 | 96.04%
15 | 2507.2 | 2560.4 | 97.61%
16 | 2550.7 | 2603.7 | 99.26%
17 | 2592.4 | 2599.4 | 99.09%
18 | 2589.3 | 2599.4 | 99.09%
19 | 2587.2 | 2595.1 | 98.93%
20 | 2583.3 | 2592.9 | 98.84%
21 | 2584.3 | 2595.1 | 98.93%
22 | 2583.9 | 2504.1 | 95.46%
23 | 2495 | 2586.5 | 98.6%
24 | 2573.2 | 2603.8 | 99.26%
25 | 2590.6 | 2595.1 | 98.93%
26 | 2585.4 | 2595.1 | 98.93%
27 | 2581.6 | 2582.1 | 98.43%
28 | 2568.1 | 2579.9 | 98.35%
29 | 2569.4 | 2577.7 | 98.27%
30 | 2567.4 | 2577.7 | 98.27%
31 | 2563 | 2571.2 | 98.02%
32 | 2561 | 2569.1 | 97.94%
33 | 2567.7 | 2564.8 | 97.77%
34 | 2543.3 | 2569.1 | 97.94%
35 | 2557.1 | 2571.3 | 98.02%
36 | 2558.2 | 2573.5 | 98.11%
37 | 2560.3 | 2567 | 97.86%
38 | 2555.1 | 2564.8 | 97.77%
39 | 2554.1 | 2558.3 | 97.53%
40 | 2546.4 | 2560.4 | 97.61%
41 | 2546.7 | 2549.6 | 97.19%
42 | 2541.6 | 2547.4 | 97.11%
43 | 2535.4 | 2549.6 | 97.19%
44 | 2537.3 | 2545.3 | 97.03%
45 | 2534.9 | 2556.2 | 97.45%
46 | 2546.2 | 2430.5 | 92.65%
47 | 2416.3 | 2536.6 | 96.7%
48 | 2526.9 | 2540.9 | 96.86%
49 | 2528.8 | 2525.7 | 96.28%
50 | 2515.3 | 2514.8 | 95.87%
51 | 2502.3 | 2508.2 | 95.62%
52 | 2496.4 | 2495.2 | 95.12%
53 | 2479.8 | 2486.6 | 94.79%
54 | 2473.9 | 2482.2 | 94.62%
55 | 2474.3 | 2510.6 | 95.71%
56 | 2504.8 | 2525.8 | 96.29%
57 | 2511.4 | 2512.8 | 95.79%
58 | 2498.5 | 2510.6 | 95.71%
59 | 2496.7 | 2508.3 | 95.62%
60 | 2493.3 | 2488.7 | 94.87%
61 | 2475.5 | 2482.2 | 94.62%
62 | 2473.7 | 2477.9 | 94.46%
63 | 2463.7 | 2473.6 | 94.3%
64 | 2460.7 | 2473.6 | 94.3%
65 | 2462.2 | 2467.1 | 94.05%
66 | 2458.3 | 2488.7 | 94.87%
67 | 2479.8 | 2508.4 | 95.62%
68 | 2498.9 | 2512.8 | 95.79%
69 | 2504.6 | 2510.6 | 95.71%
70 | 2496.1 | 2510.6 | 95.71%
71 | 2496.7 | 2497.6 | 95.21%
72 | 2485.6 | 2495.4 | 95.13%
73 | 2483.1 | 2486.7 | 94.8%
74 | 2474.6 | 2475.7 | 94.38%
75 | 2460.3 | 2464.9 | 93.97%
76 | 2451.2 | 2458.4 | 93.72%
77 | 2446.3 | 2497.4 | 95.2%
78 | 2487.5 | 2514.9 | 95.87%
79 | 2503 | 2504.1 | 95.46%
80 | 2490.6 | 2477.9 | 94.46%
81 | 2464.9 | 2473.7 | 94.3%
82 | 2458.8 | 2471.4 | 94.21%
83 | 2459.9 | 2467.1 | 94.05%
84 | 2452.2 | 2454.1 | 93.55%
85 | 2440.7 | 2447.6 | 93.31%
86 | 2433.6 | 2443.2 | 93.14%
87 | 2431.5 | 2443.2 | 93.14%
88 | 2431 | 2469.3 | 94.13%
89 | 2457.4 | 2493.3 | 95.05%
90 | 2480.6 | 2478.1 | 94.47%
91 | 2469.5 | 2491.1 | 94.96%
92 | 2481.5 | 2486.8 | 94.8%
93 | 2471.3 | 2467.1 | 94.05%
94 | 2455.7 | 2467.1 | 94.05%
95 | 2453.5 | 2460.6 | 93.8%
96 | 2449.8 | 2458.4 | 93.72%
97 | 2450.1 | 2456.2 | 93.63%
98 | 2445.2 | 2445.4 | 93.22%
99 | 2436.4 | 2454.1 | 93.55%
100 | 2446.8 | 2478.1 | 94.47%
101 | 2465.5 | 2480.3 | 94.55%
102 | 2469.4 | 2467.3 | 94.06%
103 | 2455.3 | 2467.3 | 94.06%
104 | 2457.2 | 2460.7 | 93.81%
105 | 2447.2 | 2456.3 | 93.64%
106 | 2447.5 | 2456.3 | 93.64%
107 | 2444.3 | 2451.9 | 93.47%
108 | 2437.3 | 2443.2 | 93.14%
109 | 2430.6 | 2432.4 | 92.73%
110 | 2419.6 | 2436.8 | 92.89%
111 | 2426.6 | 2467.3 | 94.06%
112 | 2460.1 | 2478.1 | 94.47%
113 | 2466.9 | 2452.1 | 93.48%
114 | 2440.6 | 2449.9 | 93.39%
115 | 2439.6 | 2449.8 | 93.39%
116 | 2437.4 | 2441.1 | 93.06%
117 | 2427.8 | 2436.8 | 92.89%
118 | 2422.4 | 2434.6 | 92.81%
119 | 2419.8 | 2430.3 | 92.65%
120 | 2415 | 2419.4 | 92.23%
121 | 2408.4 | 2421.6 | 92.31%
122 | 2410.1 | 2441.2 | 93.06%
123 | 2429.2 | 2458.6 | 93.73%
124 | 2445.7 | 2447.8 | 93.31%
125 | 2432.9 | 2397.8 | 91.41%
126 | 2399.2 | 2436.8 | 92.89%
127 | 2425.1 | 2425.9 | 92.48%
128 | 2414.7 | 2423.8 | 92.4%
129 | 2409.7 | 2417.3 | 92.15%
130 | 2403.2 | 2412.9 | 91.98%
131 | 2402.2 | 2410.8 | 91.9%
132 | 2400.7 | 2404.3 | 91.66%
133 | 2390.8 | 2419.4 | 92.23%
134 | 2406.9 | 2432.5 | 92.73%
135 | 2419.2 | 2425.9 | 92.48%
136 | 2412.3 | 2454.3 | 93.56%
137 | 2443.3 | 2449.9 | 93.39%
138 | 2438.7 | 2445.5 | 93.23%
139 | 2434.5 | 2434.7 | 92.81%
140 | 2427.4 | 2434.6 | 92.81%
141 | 2422.6 | 2430.3 | 92.65%
142 | 2418.5 | 2432.4 | 92.73%
143 | 2418 | 2430.3 | 92.65%
144 | 2417.9 | 2423.8 | 92.4%
145 | 2409.5 | 2412.9 | 91.98%
146 | 2400.3 | 2417.3 | 92.15%
147 | 2403 | 2395.6 | 91.32%
148 | 2384.2 | 2376.1 | 90.58%
149 | 2363 | 2371.8 | 90.42%
150 | 2360 | 2365.3 | 90.17%
151 | 2352.1 | 2363.1 | 90.08%
152 | 2350.9 | 2363.1 | 90.08%
153 | 2352.6 | 2376.1 | 90.58%
154 | 2363.1 | 2391.3 | 91.16%
155 | 2377.7 | 2391.3 | 91.16%
156 | 2380.7 | 2402.2 | 91.58%
157 | 2388.6 | 2402.2 | 91.58%
158 | 2391.2 | 2395.6 | 91.32%
159 | 2384.2 | 2393.5 | 91.24%
160 | 2380.2 | 2387 | 91%
161 | 2375.9 | 2382.6 | 90.83%
162 | 2370.3 | 2380.4 | 90.74%
163 | 2367.9 | 2378.3 | 90.66%
164 | 2367 | 2393.5 | 91.24%
165 | 2384.8 | 2406.6 | 91.74%
166 | 2400.7 | 2426.1 | 92.49%
167 | 2412.2 | 2400.1 | 91.5%
168 | 2388 | 2402.3 | 91.58%
169 | 2390.8 | 2391.4 | 91.16%
170 | 2378.2 | 2380.4 | 90.74%
171 | 2366.4 | 2367.4 | 90.25%
172 | 2353.2 | 2356.6 | 89.84%
173 | 2349.1 | 2356.6 | 89.84%
174 | 2344.2 | 2352.3 | 89.67%
175 | 2344.4 | 2367.4 | 90.25%
176 | 2357.9 | 2406.6 | 91.74%
177 | 2398.9 | 2415.3 | 92.07%
178 | 2405.5 | 2410.9 | 91.91%
179 | 2398.9 | 2400.1 | 91.5%
180 | 2388.3 | 2397.9 | 91.41%
181 | 2383.8 | 2378.4 | 90.67%
182 | 2369.9 | 2384.8 | 90.91%
183 | 2371 | 2382.7 | 90.83%
184 | 2369.3 | 2378.3 | 90.66%
185 | 2366.7 | 2378.3 | 90.66%
186 | 2367.4 | 2395.8 | 91.33%
187 | 2386.2 | 2406.6 | 91.74%
188 | 2393.5 | 2406.6 | 91.74%
189 | 2395.1 | 2404.4 | 91.66%
190 | 2392.4 | 2400.1 | 91.5%
191 | 2390.8 | 2397.9 | 91.41%
192 | 2386.9 | 2397.9 | 91.41%
193 | 2384.3 | 2397.9 | 91.41%
194 | 2386.2 | 2395.8 | 91.33%
195 | 2386.9 | 2393.6 | 91.25%
196 | 2380.1 | 2389.3 | 91.08%
197 | 2378.9 | 2387.1 | 91%
198 | 2374.6 | 2391.4 | 91.16%
199 | 2378 | 2387.1 | 91%
200 | 2373.7 | 2376.3 | 90.59%
201 | 2366.2 | 2374.1 | 90.5%
202 | 2365.8 | 2380.6 | 90.75%
203 | 2369.2 | 2380.6 | 90.75%
204 | 2366.2 | 2371.9 | 90.42%
205 | 2358.4 | 2367.6 | 90.26%
206 | 2355.3 | 2356.6 | 89.84%
207 | 2347.5 | 2354.5 | 89.76%
208 | 2343.4 | 2358.8 | 89.92%
209 | 2346.3 | 2358.8 | 89.92%
210 | 2348.9 | 2361 | 90%
211 | 2347.5 | 2354.5 | 89.76%
212 | 2341 | 2341.4 | 89.26%
213 | 2330.5 | 2350.1 | 89.59%
214 | 2337.7 | 2341.4 | 89.26%
215 | 2331.4 | 2339.3 | 89.18%
216 | 2327.4 | 2334.9 | 89.01%
217 | 2322.4 | 2334.9 | 89.01%
218 | 2320.6 | 2332.8 | 88.93%
219 | 2321.8 | 2354.4 | 89.75%
220 | 2345.6 | 2358.8 | 89.92%
221 | 2348.8 | 2350.1 | 89.59%
222 | 2336.8 | 2334.9 | 89.01%
223 | 2323.8 | 2330.6 | 88.85%
224 | 2317 | 2315.4 | 88.27%
225 | 2301.5 | 2300.2 | 87.69%
226 | 2285.7 | 2295.8 | 87.52%
227 | 2280.5 | 2282.8 | 87.02%
228 | 2270.5 | 2282.8 | 87.02%
229 | 2275 | 2308.9 | 88.02%
230 | 2303.9 | 2356.6 | 89.84%
231 | 2344.6 | 2378.3 | 90.66%
232 | 2364.2 | 2369.6 | 90.33%
233 | 2358.9 | 2354.4 | 89.75%
234 | 2341.2 | 2337.1 | 89.09%
235 | 2324.3 | 2330.6 | 88.85%
236 | 2321.2 | 2334.9 | 89.01%
237 | 2321.3 | 2330.6 | 88.85%
238 | 2319.7 | 2324.1 | 88.6%
239 | 2313.2 | 2330.6 | 88.85%
240 | 2322 | 2356.6 | 89.84%
241 | 2346 | 2363.2 | 90.09%
242 | 2352.7 | 2365.3 | 90.17%
243 | 2352 | 2347.9 | 89.51%
244 | 2333.8 | 2343.6 | 89.34%
245 | 2328.2 | 2328.4 | 88.76%
246 | 2314.4 | 2315.5 | 88.27%
247 | 2301.5 | 2304.6 | 87.85%
248 | 2295.2 | 2300.2 | 87.69%
249 | 2287.8 | 2311.1 | 88.1%
250 | 2303 | 2358.8 | 89.92%
251 | 2350.9 | 2371.9 | 90.42%
252 | 2359.7 | 2365.4 | 90.17%
253 | 2355.3 | 2347.9 | 89.51%
254 | 2335.4 | 2332.8 | 88.93%
255 | 2317.9 | 2311.1 | 88.1%
256 | 2296.4 | 2302.5 | 87.77%
257 | 2286.7 | 2291.6 | 87.36%
258 | 2278.7 | 2289.4 | 87.28%
259 | 2274.8 | 2276.3 | 86.78%
260 | 2267.2 | 2328.5 | 88.77%
261 | 2321.4 | 2361.1 | 90.01%
262 | 2349.5 | 2354.6 | 89.76%
263 | 2340.1 | 2354.5 | 89.76%
264 | 2343.5 | 2334.9 | 89.01%
265 | 2318.7 | 2319.8 | 88.43%
266 | 2306.2 | 2304.6 | 87.85%
267 | 2290.3 | 2293.8 | 87.44%
268 | 2279.1 | 2278.5 | 86.86%
269 | 2263.4 | 2271.9 | 86.61%
270 | 2259.6 | 2302.5 | 87.77%
271 | 2295.4 | 2337.1 | 89.09%
272 | 2326.8 | 2350.3 | 89.6%
273 | 2339.6 | 2348.1 | 89.51%
274 | 2333.5 | 2335.1 | 89.02%
275 | 2323.4 | 2311.1 | 88.1%
276 | 2298 | 2298.1 | 87.61%
277 | 2287.9 | 2298.1 | 87.61%
278 | 2284.3 | 2287.3 | 87.2%
279 | 2278.3 | 2283 | 87.03%
280 | 2271.9 | 2291.6 | 87.36%
281 | 2282.8 | 2335.1 | 89.02%
282 | 2325.6 | 2348.1 | 89.51%
283 | 2334.8 | 2343.8 | 89.35%
284 | 2333.7 | 2330.8 | 88.85%
285 | 2320.8 | 2306.9 | 87.94%
286 | 2296.7 | 2311.2 | 88.11%
287 | 2299.8 | 2306.8 | 87.94%
288 | 2293.4 | 2309 | 88.02%
289 | 2298.8 | 2306.8 | 87.94%
290 | 2295.8 | 2304.7 | 87.86%
291 | 2294.2 | 2306.8 | 87.94%
292 | 2293.2 | 2304.6 | 87.85%
293 | 2292.4 | 2304.6 | 87.85%
294 | 2293.7 | 2300.3 | 87.69%
295 | 2288.6 | 2287.3 | 87.2%
296 | 2275 | 2278.6 | 86.86%
297 | 2263 | 2250.3 | 85.78%
298 | 2238.9 | 2267.8 | 86.45%
299 | 2254.2 | 2265.5 | 86.36%
300 | 2250.6 | 2252.5 | 85.87%
301 | 2242.3 | 2263.4 | 86.28%
302 | 2257.4 | 2313.3 | 88.19%
303 | 2299.6 | 2285.1 | 87.11%
304 | 2276.8 | 2298.1 | 87.61%
305 | 2285.6 | 2285.1 | 87.11%
306 | 2269.2 | 2259.1 | 86.12%
307 | 2243.9 | 2248.2 | 85.7%
308 | 2233.1 | 2235.1 | 85.21%
309 | 2223 | 2232.9 | 85.12%
310 | 2220.8 | 2217.8 | 84.55%
311 | 2205.2 | 2215.6 | 84.46%
312 | 2209.1 | 2278.6 | 86.86%
313 | 2269.5 | 2302.5 | 87.77%
314 | 2289.5 | 2285.1 | 87.11%
315 | 2274 | 2278.6 | 86.86%
316 | 2262.6 | 2246.1 | 85.62%
317 | 2232.9 | 2230.8 | 85.04%
318 | 2218.1 | 2226.4 | 84.87%
319 | 2212.5 | 2217.8 | 84.55%
320 | 2202.7 | 2200.5 | 83.89%
321 | 2186.8 | 2230.8 | 85.04%
322 | 2223.9 | 2280.8 | 86.95%
323 | 2273.7 | 2296 | 87.53%
324 | 2284 | 2291.6 | 87.36%
325 | 2277.8 | 2278.6 | 86.86%
326 | 2263.4 | 2239.5 | 85.37%
327 | 2228.9 | 2235.2 | 85.21%
328 | 2224.4 | 2217.8 | 84.55%
329 | 2207.5 | 2204.8 | 84.05%
330 | 2188.1 | 2185.3 | 83.31%
331 | 2174.7 | 2191.8 | 83.55%
332 | 2186.5 | 2237.4 | 85.29%
333 | 2225 | 2254.8 | 85.96%
334 | 2241.3 | 2252.6 | 85.87%
335 | 2238.5 | 2231 | 85.05%
336 | 2216.5 | 2211.3 | 84.3%
337 | 2200.3 | 2211.3 | 84.3%
338 | 2197.8 | 2196.1 | 83.72%
339 | 2180.6 | 2183.1 | 83.22%
340 | 2171.8 | 2172.3 | 82.81%
341 | 2159.2 | 2191.8 | 83.55%
342 | 2185.7 | 2254.8 | 85.96%
343 | 2248.8 | 2272.2 | 86.62%
344 | 2258.3 | 2265.6 | 86.37%
345 | 2251.3 | 2241.8 | 85.46%
346 | 2227 | 2209.3 | 84.22%
347 | 2197.6 | 2194 | 83.64%
348 | 2176.6 | 2178.8 | 83.06%
349 | 2163.4 | 2170.1 | 82.73%
350 | 2156.9 | 2157.1 | 82.23%
351 | 2144.1 | 2178.8 | 83.06%
352 | 2176.4 | 2252.6 | 85.87%
353 | 2244.1 | 2267.8 | 86.45%
354 | 2256 | 2252.6 | 85.87%
355 | 2239.9 | 2248.3 | 85.71%
356 | 2229.6 | 2209.3 | 84.22%
357 | 2196.3 | 2191.9 | 83.56%
358 | 2177.2 | 2176.7 | 82.98%
359 | 2163 | 2168 | 82.65%
360 | 2152.2 | 2161.5 | 82.4%
361 | 2145.5 | 2176.6 | 82.97%
362 | 2173.6 | 2239.6 | 85.38%
363 | 2231.1 | 2255 | 85.96%
364 | 2239.4 | 2239.7 | 85.38%
365 | 2227.3 | 2226.6 | 84.88%
366 | 2210.4 | 2189.8 | 83.48%
367 | 2177.3 | 2185.5 | 83.31%
368 | 2172 | 2185.5 | 83.31%
369 | 2172.9 | 2189.8 | 83.48%
370 | 2175.6 | 2187.7 | 83.4%
371 | 2174.4 | 2181 | 83.14%
372 | 2175.9 | 2231 | 85.05%
373 | 2223.8 | 2248.5 | 85.72%
374 | 2237.1 | 2228.9 | 84.97%
375 | 2219.5 | 2233.3 | 85.14%
376 | 2220.2 | 2213.7 | 84.39%
377 | 2200.3 | 2200.7 | 83.89%
378 | 2185.8 | 2192 | 83.56%
379 | 2179.3 | 2192 | 83.56%
380 | 2184 | 2183.3 | 83.23%
381 | 2171 | 2181.2 | 83.15%
382 | 2170.3 | 2202.8 | 83.97%
383 | 2199.8 | 2242 | 85.47%
384 | 2227.9 | 2233.3 | 85.14%
385 | 2217.9 | 2220.2 | 84.64%
386 | 2209.6 | 2207.2 | 84.14%
387 | 2195.7 | 2194.2 | 83.65%
388 | 2178.2 | 2183.3 | 83.23%
389 | 2173.1 | 2172.5 | 82.82%
390 | 2157.7 | 2159.5 | 82.32%
391 | 2146.6 | 2155.1 | 82.16%
392 | 2146.3 | 2187.7 | 83.4%
393 | 2184 | 2209.3 | 84.22%
394 | 2199.5 | 2220.3 | 84.64%
395 | 2210.2 | 2213.8 | 84.39%
396 | 2199.5 | 2207.2 | 84.14%
397 | 2192.8 | 2181.2 | 83.15%
398 | 2170.7 | 2179 | 83.07%
399 | 2168.7 | 2176.8 | 82.98%
400 | 2164 | 2172.5 | 82.82%
401 | 2160.4 | 2170.3 | 82.73%
402 | 2154.7 | 2179 | 83.07%
403 | 2174.9 | 2203 | 83.98%
404 | 2197.4 | 2229 | 84.97%
405 | 2218.8 | 2229 | 84.97%
406 | 2212.9 | 2209.5 | 84.23%
407 | 2198.1 | 2189.8 | 83.48%
408 | 2176.5 | 2179 | 83.07%
409 | 2166.2 | 2172.5 | 82.82%
410 | 2158.9 | 2161.7 | 82.41%
411 | 2149.7 | 2155.2 | 82.16%
412 | 2143.8 | 2153 | 82.08%
413 | 2145 | 2174.7 | 82.9%
414 | 2169.5 | 2196.5 | 83.73%
415 | 2184.6 | 2185.6 | 83.32%
416 | 2178 | 2176.9 | 82.99%
417 | 2164.1 | 2172.5 | 82.82%
418 | 2159 | 2168.2 | 82.65%
419 | 2153.5 | 2150.8 | 81.99%
420 | 2141 | 2146.5 | 81.83%
421 | 2137.1 | 2148.7 | 81.91%
422 | 2134.6 | 2144.3 | 81.74%
423 | 2136.2 | 2168.2 | 82.65%
424 | 2157.4 | 2157.3 | 82.24%
425 | 2148.4 | 2179.1 | 83.07%
426 | 2169.7 | 2174.8 | 82.91%
427 | 2160.4 | 2148.7 | 81.91%
428 | 2136.5 | 2137.8 | 81.5%
429 | 2127.9 | 2133.5 | 81.33%
430 | 2122.9 | 2129.2 | 81.17%
431 | 2116.3 | 2133.5 | 81.33%
432 | 2119.9 | 2131.3 | 81.25%
433 | 2122 | 2133.5 | 81.33%
434 | 2123.1 | 2140 | 81.58%
435 | 2128.9 | 2161.8 | 82.41%
436 | 2151.9 | 2155.3 | 82.16%
437 | 2144 | 2137.8 | 81.5%
438 | 2123.3 | 2127 | 81.08%
439 | 2115.8 | 2127 | 81.08%
440 | 2116.7 | 2131.3 | 81.25%
441 | 2119.5 | 2129.2 | 81.17%
442 | 2116.2 | 2120.5 | 80.84%
443 | 2108.6 | 2111.8 | 80.5%
444 | 2103.1 | 2131.3 | 81.25%
445 | 2122 | 2137.9 | 81.5%
446 | 2126.2 | 2135.7 | 81.42%
447 | 2125.1 | 2133.5 | 81.33%
448 | 2123.3 | 2133.5 | 81.33%
449 | 2121.9 | 2131.3 | 81.25%
450 | 2122.5 | 2129.2 | 81.17%
451 | 2115.2 | 2120.5 | 80.84%
452 | 2109.3 | 2118.4 | 80.76%
453 | 2109.5 | 2122.7 | 80.92%
454 | 2112.2 | 2124.9 | 81%
455 | 2116.7 | 2133.6 | 81.34%
456 | 2124.1 | 2138 | 81.5%
457 | 2127.3 | 2120.5 | 80.84%
458 | 2113.7 | 2138 | 81.5%
459 | 2128.7 | 2131.4 | 81.25%
460 | 2120.5 | 2120.6 | 80.84%
461 | 2107.7 | 2122.8 | 80.92%
462 | 2110.4 | 2116.3 | 80.68%
463 | 2103.8 | 2114.1 | 80.59%
464 | 2101.2 | 2103.2 | 80.18%
465 | 2092 | 2120.6 | 80.84%
466 | 2110.2 | 2125 | 81.01%
467 | 2112.3 | 2131.4 | 81.25%
468 | 2112.2 | 2114.1 | 80.59%
469 | 2101.5 | 2107.5 | 80.34%
470 | 2089.7 | 2055.5 | 78.36%
471 | 2045.8 | 2066.4 | 78.77%

## curve
时间--电压&&电流
容量--电压
时间--容量&&比容量
循环序号--充电容量&&放电容量&&充电比容量&&放电比容量
循环序号--充放电效率
循环序号--放电容量